## PMC Index (Sorted by Services)
管道材料等级索引表(按介质排序) INDEX OF PIPING MATERIAL CLASS (SORTED BY SERVICES)
序号 | 适用介质 | 设计温度 （℃） | 设计压力 （MPa） | 管道材料等级 | 基本材料 | 压力 等级 | 法兰 密封面 | 腐蚀裕量（mm） | 备注 | 等级表中页码 | 法兰标准 | 工况校核
No. | Services | Design Temp. (℃) | Design Pres. (MPa) | Piping Mat'l Class | Basic Material | Rating | Flange Facing | C. A. (mm) | Note | Page No. | Flange Standard |  |  |  | 专业 | 原等级
1.烟尘类 | [13 empty] | .
5 | 工艺烟气(含SO2湿烟气) | ≤80 | ＞0.25, ≤1 | P10P7 | FRP | PN10 | FF | 0 |  | 106 | GB/T 9115 | (空白) | 35 | . | 化工 | CS1
2.气体类 | [13 empty] | .
9 | 氨气 | -20~200 | ＞1.1, ≤1.9 | P25C7 | 20 | PN25 | MF | 1.5 |  | 287 | GB/T 9115 | (空白) | 92 | . | 热工或化工？ | EA3
21 | 硫化氢(含H2S湿气体) | ≤80 | ＞0.25, ≤1 | P10P7 | FRP | PN10 | FF | 0 |  | 106 | GB/T 9115 | (空白) | 35 | . | 化工 | CS1
38 | 氧气(中压) | ≤60 | ＞0.9, ≤1.4 | P16S7 | S30408(304) | PN16 | RF | 0 | 注1 | 240 | GB/T 9115 | (空白) | 77 | . | 热工 | CE6
3.液体类 | [13 empty] | .
44 | PAM | ≤50 | ≤1 | P10C7 | 20,Q235B | PN10 | RF | 3 | 注3 | 46 | GB/T 9115 | (空白) | 16 | . | 化工 | CA10
45 | 氨水 | ≤50 | ≤1 | P10C7 | 20,Q235B | PN10 | RF | 3 | 注3 | 46 | GB/T 9115 | (空白) | 16 | . | 化工 | CA10
46 | 铵盐溶液 | ≤65 | ≤1 | P10P7 | FRP | PN10 | FF | 0 |  | 106 | GB/T 9115 | (空白) | 35 | . | 化工 | CS1
47 | 柴油 | ≤50 | ≤1.55 | P16C7 | 20,Q235B | PN16 | RF | 1.5 |  | 176 | GB/T 9115 | (空白) | 57 | . | 热工
49 | 电解液 | ≤65 | ≤1 | P10P7 | FRP | PN10 | FF | 0 |  | 106 | GB/T 9115 | (空白) | 35 | . | 化工 | CS1
55 | 硅酸钠溶液 | ≤50 | ≤1 | P10C7 | 20,Q235B | PN10 | RF | 3 | 注3 | 46 | GB/T 9115 | (空白) | 16 | . | 化工 | CA10
56 | 海水 | ≤65 | ≤1 | P10P7 | FRP | PN10 | FF | 0 |  | 106 | GB/T 9115 | (空白) | 35 | . | 化工 | CS1
58 | 碱性污水 | ≤50 | ≤1 | P10C7 | 20,Q235B | PN10 | RF | 3 | 注3 | 46 | GB/T 9115 | (空白) | 16 | . | 化工 | CA10
59 | 碱性污水(含氨) | ≤65 | ≤1 | P10P7 | FRP | PN10 | FF | 0 |  | 106 | GB/T 9115 | (空白) | 35 | . | 化工 | CS1
66 | 钠法脱硫液 | ≤65 | ≤1 | P10P7 | FRP | PN10 | FF | 0 |  | 106 | GB/T 9115 | (空白) | 35 | . | 化工 | CS1
67 | 浓硫酸 | ≤110 | ≤0.9 | P10S7 | S31603(316L)(AP) | PN10 | RF | 0 |  | 133 | GB/T 9115 | (空白) | 44 | . | 化工 | CE3
71 | 汽油 | ≤50 | ≤1.55 | P16C7 | 20,Q235B | PN16 | RF | 1.5 |  | 176 | GB/T 9115 | (空白) | 57 | . | 热工
72 | 氢氧化钠溶液(≤30%) | ≤50 | ≤1 | P10C7 | 20,Q235B | PN10 | RF | 3 | 注3 | 46 | GB/T 9115 | (空白) | 16 | . | 化工 | CA10
90 | 稀硫酸 | ≤65 | ≤1 | P10P7 | FRP | PN10 | FF | 0 |  | 106 | GB/T 9115 | (空白) | 35 | . | 化工 | CS1
96 | 液氨 | -20~200 | ＞1.1, ≤1.9 | P25C7 | 20 | PN25 | MF | 1.5 |  | 287 | GB/T 9115 | (空白) | 92 | . | 热工或化工？ | EA3
105 | 重油 | ≤50 | ≤1.55 | P16C7 | 20,Q235B | PN16 | RF | 1.5 |  | 176 | GB/T 9115 | (空白) | 57 | . | 热工
4.浆体类 | [13 empty] | .
106 | ZnO浆液 | ≤65 | ≤1 | P10P7 | FRP | PN10 | FF | 0 |  | 106 | GB/T 9115 | (空白) | 35 | . | 化工 | CS1
107 | ZnSO3浆液 | ≤65 | ≤1 | P10P7 | FRP | PN10 | FF | 0 |  | 106 | GB/T 9115 | (空白) | 35 | . | 化工 | CS1
111 | 矿山井下排水(泥沙≤5%) | ≤50 | ＞2.45, ≤4 | P40C7 | 20 | PN40 | RF | 2 |  | 337 | GB/T 9119 | (空白) | 109 | . | 水道
115 | 石灰乳 | ≤50 | ≤1 | P10C7 | 20,Q235B | PN10 | RF | 3 | 注3 | 46 | GB/T 9115 | (空白) | 16 | . | 化工 | CA10
116 | 石灰石乳 | ≤50 | ≤1 | P10C7 | 20,Q235B | PN10 | RF | 3 | 注3 | 46 | GB/T 9115 | (空白) | 16 | . | 化工 | CA10
117 | 石灰石乳(脱硫浆液) | ≤65 | ≤1 | P10P7 | FRP | PN10 | FF | 0 |  | 106 | GB/T 9115 | (空白) | 35 | . | 化工 | CS1
119 | 阳极泥 | ≤65 | ≤1 | P10P7 | FRP | PN10 | FF | 0 |  | 106 | GB/T 9115 | (空白) | 35 | . | 化工 | CS1
5.汽水类 | [13 empty] | .
.
备注： | [13 empty] | .
1 | 氧气管道及其组成件与流体接触的表面应按HG 20202的规定进行脱脂。脱脂后应封闭管口并充入干燥氮气。 | [12 empty] | .
2 | 锅炉范围内管道应采用GB 3087标准。 | [12 empty] | .
3 | 碱液浓度＞40%时，碳钢和低合金钢管道焊后或冷加工后应进行消除应力热处理。热处理温度宜为600℃ | [12 empty] | .
| ~650℃，保温时间2.4min/mm，且不应少于1h。 | [12 empty] | .
4 | 控制不锈钢含碳量不低于0.04%。 | [12 empty] | .
5 | 介质温度≥-196℃。 | [12 empty] | .
6 | 铜及铜合金管道不宜在火灾危险区使用，在电解液存在情况下不宜与其他金属连接。 | [12 empty] | .
7 | 乙炔的工作压力为0.02MPa~0.15MPa，公称直径≤DN50时，公称压力等级采用PN16。 | [12 empty] | .
8 | 大直径管道设置加强圈时，在满足强度要求下，可适当调小管道壁厚。 | [12 empty] | .
9 | 正常工作温度≤50℃，＞50℃为短时间工况。 | [12 empty] | .
10 | [13 empty] | .
11 | 固体颗粒等级或湿度等级高于3级的干燥和净化压缩空气管道采用不锈钢管。 | [12 empty] | .
12 | 对介质的洁净度或管道的耐蚀性有较高要求时采用不锈钢管。 | [12 empty] | .
13 | 高纯气体应根据纯度的不同，按GB 50724的规定分别采用AP、BA、EP管。 | [12 empty] | .
.
.

## PMC Index (List Services)
管道材料等级索引表(按等级号排序) INDEX OF PIPING MATERIAL CLASS (SORTED BY CLASS No.)
序号 | 管道材料等级 | 适用介质 | 设计温度 （℃） | 设计压力 （MPa） | 基本材料 | 压力 等级 | 法兰 密封面 | 腐蚀裕量（mm） | 备注 | 等级表中页码 | 法兰标准 | 工况校核
No. | Piping Mat'l Class | Services | Design Temp. (℃) | Design Pres. (MPa) | Basic Material | Rating | Flange Facing | C. A. (mm) | Note | Page No. | Flange Standard |  |  | 专业 | 原等级
16 | P10C7 | 氢氧化钠溶液(≤30%)、硅酸钠溶液、石灰乳、石灰石乳、氨水、碱性污水、PAM | ≤50 | ≤1 | 20,Q235B | PN10 | RF | 3 | 注3 | 46 | GB/T 9115 | 1 | . . . | 化工 | CA10
35 | P10P7 | 电解液、阳极泥、稀硫酸、ZnO浆液、ZnSO3浆液、铵盐溶液、钠法脱硫液、海水、石灰石乳(脱硫浆液)、碱性污水(含氨) | ≤65 | ≤1 | FRP | PN10 | FF | 0 |  | 106 | GB/T 9115 | 1 | . . . . . | 化工 | CS1
| P10P7 | 工艺烟气(含SO2湿烟气)、硫化氢(含H2S湿气体) | ≤80 | ＞0.25, ≤1 | FRP | PN10 | FF | 0 |  | 106 | GB/T 9115 | 1 | . . | 化工 | CS1
44 | P10S7 | 浓硫酸 | ≤110 | ≤0.9 | S31603(316L)(AP) | PN10 | RF | 0 |  | 133 | GB/T 9115 | 1 | . | 化工 | CE3
57 | P16C7 | 汽油、柴油、重油 | ≤50 | ≤1.55 | 20,Q235B | PN16 | RF | 1.5 |  | 176 | GB/T 9115 | 1 | . | 热工
77 | P16S7 | 氧气(中压) | ≤60 | ＞0.9, ≤1.4 | S30408(304) | PN16 | RF | 0 | 注1 | 240 | GB/T 9115 | 1 | . | 热工 | CE6
92 | P25C7 | 氨气、液氨 | -20~200 | ＞1.1, ≤1.9 | 20 | PN25 | MF | 1.5 |  | 287 | GB/T 9115 | 1 | . | 热工或化工？ | EA3
109 | P40C7 | 矿山井下排水(泥沙≤5%) | ≤50 | ＞2.45, ≤4 | 20 | PN40 | RF | 2 |  | 337 | GB/T 9119 | 1 | . | 水道
备注：
1 | 氧气管道及其组成件与流体接触的表面应按HG 20202的规定进行脱脂。脱脂后应封闭管口并充入干燥氮气。
2 | 锅炉范围内管道应采用GB 3087标准。
3 | 碱液浓度＞40%时，碳钢和低合金钢管道焊后或冷加工后应进行消除应力热处理。热处理温度宜为600℃
~650℃，保温时间2.4min/mm，且不应少于1h。
4 | 控制不锈钢含碳量不低于0.04%。
5 | 介质温度≥-196℃。
6 | 铜及铜合金管道不宜在火灾危险区使用，在电解液存在情况下不宜与其他金属连接。
7 | 乙炔的工作压力为0.02MPa~0.15MPa，公称直径≤DN50时，公称压力等级采用PN16。 | [11 empty] | .
8 | 大直径管道设置加强圈时，在满足强度要求下，可适当调小管道壁厚。 | [11 empty] | .
9 | 正常工作温度≤50℃，＞50℃为短时间工况。 | [11 empty] | .
10 | [12 empty] | .
11 | 固体颗粒等级或湿度等级高于3级的干燥和净化压缩空气管道采用不锈钢管。 | [11 empty] | .
12 | 对介质的洁净度或管道的耐蚀性有较高要求时采用不锈钢管。 | [11 empty] | .
13 | 高纯气体应根据纯度的不同，按GB 50724的规定分别采用AP、BA、EP管。 | [11 empty] | .
.
.
.
.
.
.
.
.
.
.
.
.
.
.
.
.
.
.
.
.
.
.
.
.
.
.
.
.
.
.
.
.
.
.
.
.
.
.
.
.
.
.
.
.
.
.
.
.
.
.
.
.
.
.
.
.
.
.
.
.
.
.
.
.
.
.
.
.
.
.
.
.
.
.
.
.
.
.
.
.
.
.
.
.
.
.
.
.
.
.
.
.
.
.
.
.
.
.
.
.
.
.
.
.
.
.
.
.
.
.
.
.
.
.
.
.
.
.
.
.
.
.
.
.
.
.
.
.
.
.
.
.
.
.
.
.
.
.
.
.
.
.
.
.
.
.
.
.
.
.
.
.
.
.
.
.
.
.
.
.
.
.
.
.
.
.
.
.
.
.
.
.
.
.
.
.
.
.
.
.