## PMC Index (Sorted by Services)
管道材料等级索引表(按介质排序) INDEX OF PIPING MATERIAL CLASS (SORTED BY SERVICES)
序号 | 适用介质 | 设计温度 （℃） | 设计压力 （MPa） | 管道材料等级 | 基本材料 | 压力 等级 | 法兰 密封面 | 腐蚀裕量（mm） | 备注 | 等级表中页码 | 法兰标准 | 工况校核
No. | Services | Design Temp. (℃) | Design Pres. (MPa) | Piping Mat'l Class | Basic Material | Rating | Flange Facing | C. A. (mm) | Note | Page No. | Flange Standard |  |  |  | 专业 | 原等级
1.烟尘类 | [13 empty] | .
1 | 负压输送物料(冰铜,烟尘) | ≤300 | ≤0.8 | P10C10 | 20,Q235B | PN10 | RF | 3 |  | 55 | GB/T 9119 | (空白) | 19 | . | 收尘 | CA7
2 | 工艺烟气(380～900℃,内衬浇注料) | ≤380 | ＞-0.01, ≤0.05 | P0C3 | Q235B | 0.05MPa | FF | 3 | 注8 | 5 |  | (空白) | 2 | . | 收尘 | AA1
3 | 工艺烟气(含SO2) | ≤380 | ＞-0.01, ≤0.05 | P0C3 | Q235B | 0.05MPa | FF | 3 | 注8 | 5 |  | (空白) | 2 | . | 收尘 | AA1
4 | 工艺烟气(含SO2,SO3) | 300~650 | ≤0.09 | P6S1 | S30408(304) | PN6 | RF | 0 | 注4,注8 | 21 | GB/T 9119 | (空白) | 9 | . | 化工 | AE1
5 | 工艺烟气(含SO2湿烟气) | ≤80 | ＞-0.015, ≤0.25 | P6P2 | FRP | PN6 | FF | 0 | 注8 | 19 |  | (空白) | 8 | . | 化工 | AS1
5 | 工艺烟气(含SO2湿烟气) | ≤80 | ＞0.25, ≤1 | P10P7 | FRP | PN10 | FF | 0 |  | 106 | GB/T 9115 | (空白) | 35 | . | 化工 | CS1
5 | 工艺烟气(含SO2湿烟气) | ≤320 | ≤0.05 | P10S4 | S31603(316L) | PN10 | RF | 0 | 注8 | 124 | GB/T 9119 | (空白) | 41 | . | 化工 | AE2
6 | 环集烟气 | ≤100 | ≤0.05 | P0C1 | Q235B | 0.05MPa | FF | 1.5 | 注8 | 1 |  | (空白) | 1 | . | 暖通 | AA2
7 | 空气(含尘) | ≤50 | ≤0.05 | P0C1 | Q235B | 0.05MPa | FF | 1.5 | 注8 | 1 |  | (空白) | 1 | . | 暖通 | AA2
8 | 正压输送物料(精矿,冰铜,烟尘,粉煤) | ≤300 | ≤0.8 | P10C10 | 20,Q235B | PN10 | RF | 3 |  | 55 | GB/T 9119 | (空白) | 19 | . | 收尘 | CA7
2.气体类 | [13 empty] | .
9 | 氨气 | ≤50 | ≤0.8 | P16C8 | 20 | PN16 | RF | 1.5 |  | 179 | GB/T 9115 | (空白) | 58 | . | 热工 | DA5
9 | 氨气 | ≤50 | ＞0.8, ≤1.6 | P25C3 | 20 | PN25 | RF | 1.5 |  | 275 | GB/T 9115 | (空白) | 88 | . | 热工 | DA5
9 | 氨气 | -20~200 | ≤1.1 | P16C12 | 20 | PN16 | RF | 1.5 |  | 189 | GB/T 9115 | (空白) | 61 | . | 热工或化工？
9 | 氨气 | -20~200 | ≤1.1 | P16S6 | S30408(304) | PN16 | RF | 0 |  | 237 | GB/T 9115 | (空白) | 76 | . | 热工或化工？
9 | 氨气 | -20~200 | ＞1.1, ≤1.9 | P25C7 | 20 | PN25 | MF | 1.5 |  | 287 | GB/T 9115 | (空白) | 92 | . | 热工或化工？ | EA3
9 | 氨气 | -20~200 | ＞1.1, ≤1.7 | P25S4 | S30408(304) | PN25 | RF | 0 |  | 316 | GB/T 9115 | (空白) | 102 | . | 热工或化工？
9 | 氨气 | -40~-20 | ≤2.5 | P25C9 | Q345E | PN25 | MF | 1.5 |  | 293 | GB/T 9115 | (空白) | 94 | . | 热工或化工？ | EA4
10 | 氮气(低压) | ≤50 | ≤1 | P10C5 | 20,Q235B | PN10 | RF | 1.5 |  | 39 | GB/T 9119 | (空白) | 14 | . | 热工 | BA4
11 | 氮气(高纯) | ≤50 | ≤1.25 | P16S16 | S30403(304L) | PN16 | RF | 0 | 注13 | 266 | GB/T 9119 | (空白) | 85 | . | 冶金 | CE6
12 | 氮气(高压) | ≤50 | ＞1.55, ≤2.5 | P40C2 | 20 | PN40 | RF | 1.5 |  | 325 | GB/T 9115 | (空白) | 105 | . | 热工 | EA2
13 | 氮气(中压) | ≤50 | ＞1, ≤1.55 | P16C6 | 20,Q235B | PN16 | RF | 1.5 |  | 173 | GB/T 9115 | (空白) | 56 | . | 热工 | DA5
14 | 氮氢混合气(氢气≤25%) | ≤50 | ≤0.8 | P16C8 | 20 | PN16 | RF | 1.5 |  | 179 | GB/T 9115 | (空白) | 58 | . | 热工 | DA5
14 | 氮氢混合气(氢气≤25%) | ≤50 | ＞0.8, ≤1.6 | P25C3 | 20 | PN25 | RF | 1.5 |  | 275 | GB/T 9115 | (空白) | 88 | . | 热工 | DA5
15 | 二氧化硫 | ≤90 | ≤0.5 | P10P3 | PVC-C | PN10 | FF | 0 |  | 96 | GB/T 9119 | (空白) | 32 | . | 化工 | CP3
15 | 二氧化硫 | ≤45 | ≤0.63 | P10P4 | PVC-U | PN10 | FF | 0 |  | 99 | GB/T 9119 | (空白) | 33 | . | 化工、水道 | CP2
16 | 二氧化硫(脱硫解吸出高浓度SO2湿烟气) | ≤120 | ≤0.9 | P10S2 | S31603(316L) | PN10 | RF | 0 |  | 121 | GB/T 9115 | (空白) | 40 | . | 化工 | CE8
16 | 二氧化硫(脱硫解吸出高浓度SO2湿烟气) | ≤120 | ＞0.9, ≤1.25 | P16S8 | S31603(316L) | PN16 | RF | 0 |  | 243 | GB/T 9115 | (空白) | 78 | . | 化工 | CE8
17 | 二氧化碳和氩气混合气 | ≤50 | ＞1, ≤1.55 | P16C6 | 20,Q235B | PN16 | RF | 1.5 |  | 173 | GB/T 9115 | (空白) | 56 | . | 热工 | DA5
18 | 空气 | ≤300 | ＞-0.01, ≤0.05 | P0C3 | Q235B | 0.05MPa | FF | 3 | 注8 | 5 |  | (空白) | 2 | . | 收尘 | AA1
19 | 空气(暖通湿气) | ≤300 | ≤0.05 | P0S1 | S30408(304) | 0.05MPa | FF | 0 | 注8 | 12 |  | (空白) | 5 | . | 暖通
20 | 硫化氢 | ≤90 | ≤0.5 | P10P3 | PVC-C | PN10 | FF | 0 |  | 96 | GB/T 9119 | (空白) | 32 | . | 化工 | CP3
20 | 硫化氢 | ≤45 | ≤0.63 | P10P4 | PVC-U | PN10 | FF | 0 |  | 99 | GB/T 9119 | (空白) | 33 | . | 化工、水道 | CP2
21 | 硫化氢(含H2S湿气体) | ≤80 | ＞0.25, ≤1 | P10P7 | FRP | PN10 | FF | 0 |  | 106 | GB/T 9115 | (空白) | 35 | . | 化工 | CS1
22 | 氯气 | ≤50 | ≤1.6 | P25C5 | 20G | PN25 | RF | 3 |  | 281 | GB/T 9115 | (空白) | 90 | . | 热工
23 | 煤气(次高压) | ≤50 | ＞0.4, ≤0.8 | P16C8 | 20 | PN16 | RF | 1.5 |  | 179 | GB/T 9115 | (空白) | 58 | . | 热工 | DA5
23 | 煤气(次高压) | ≤50 | ＞0.8, ≤1.6 | P25C12 | 20,L245 | PN25 | RF | 1.5 |  | 302 | GB/T 9115 | (空白) | 97 | . | 热工 | DA5
24 | 煤气(低压) | ≤50 | ≤0.4 | P10C9 | 20,Q235B | PN10 | RF | 1.5 |  | 52 | GB/T 9115 | (空白) | 18 | . | 热工
25 | 煤气(中压) | ≤50 | ≤0.4 | P10C9 | 20,Q235B | PN10 | RF | 1.5 |  | 52 | GB/T 9115 | (空白) | 18 | . | 热工
26 | 氢气 | ≤50 | ≤0.8 | P16C8 | 20 | PN16 | RF | 1.5 |  | 179 | GB/T 9115 | (空白) | 58 | . | 热工 | DA5
26 | 氢气 | ≤50 | ＞0.8, ≤1.6 | P25C3 | 20 | PN25 | RF | 1.5 |  | 275 | GB/T 9115 | (空白) | 88 | . | 热工 | DA5
27 | 酸碱性废气 | ≤80 | ≤0.05 | P0P1 | FRP | 0.05MPa | FF | 0 | 注8 | 8 |  | (空白) | 3 | . | 暖通 | AS2
27 | 酸碱性废气 | 80~150 | ≤0.05 | P0S1 | S30408(304) | 0.05MPa | FF | 0 | 注8 | 12 |  | (空白) | 5 | . | 暖通
28 | 天然气(次高压) | ≤50 | ＞0.4, ≤0.8 | P16C8 | 20 | PN16 | RF | 1.5 |  | 179 | GB/T 9115 | (空白) | 58 | . | 热工 | DA5
28 | 天然气(次高压) | ≤50 | ＞0.8, ≤1.6 | P25C12 | 20,L245 | PN25 | RF | 1.5 |  | 302 | GB/T 9115 | (空白) | 97 | . | 热工 | DA5
29 | 天然气(低压) | ≤50 | ≤0.4 | P10C9 | 20,Q235B | PN10 | RF | 1.5 |  | 52 | GB/T 9115 | (空白) | 18 | . | 热工
29 | 天然气(低压) | ≤30 | ≤0.4 | P10P9 | PE80,PE100 | PN10 | FF | 0 |  | 112 | GB/T 9119 | (空白) | 37 | . | 热工
30 | 天然气(高压) | ≤50 | ＞1.6, ≤2.5 | P40C6 | 20,L290 | PN40 | RF | 1.5 |  | 334 | GB/T 9115 | (空白) | 108 | . | 热工 | EA2
31 | 天然气(中压) | ≤50 | ≤0.4 | P10C9 | 20,Q235B | PN10 | RF | 1.5 |  | 52 | GB/T 9115 | (空白) | 18 | . | 热工
31 | 天然气(中压) | ≤30 | ≤0.4 | P10P9 | PE80,PE100 | PN10 | FF | 0 |  | 112 | GB/T 9119 | (空白) | 37 | . | 热工
32 | 压缩空气(仪表) | ≤50 | ＞1, ≤1.55 | P16C1 | Q235B GALV. | PN16 | RF | 1.5 |  | 155 | GB/T 9119 | (空白) | 51 | . | 热工、水道 | DA1
32 | 压缩空气(仪表) | ≤50 | ≤1.4 | P16S3 | S30408(304) | PN16 | RF | 0 | 注11 | 227 | GB/T 9119 | (空白) | 73 | . | 冶金 | CE1
33 | 压缩空气(杂用) | ≤90 | ≤1 | P10C5 | 20,Q235B | PN10 | RF | 1.5 |  | 39 | GB/T 9119 | (空白) | 14 | . | 热工 | BA4
33 | 压缩空气(杂用) | ≤50 | ＞1, ≤1.55 | P16C6 | 20,Q235B | PN16 | RF | 1.5 |  | 173 | GB/T 9115 | (空白) | 56 | . | 热工 | DA5
33 | 压缩空气(杂用) | ≤50 | ＞1.55, ≤2.5 | P40C2 | 20 | PN40 | RF | 1.5 |  | 325 | GB/T 9115 | (空白) | 105 | . | 热工 | EA2
34 | 压缩空气(杂用)(空压机出口) | ≤140 | ≤0.9 | P10C5 | 20,Q235B | PN10 | RF | 1.5 |  | 39 | GB/T 9119 | (空白) | 14 | . | 热工 | BA4
35 | 氩气(高纯) | ≤50 | ≤1.25 | P16S16 | S30403(304L) | PN16 | RF | 0 | 注13 | 266 | GB/T 9119 | (空白) | 85 | . | 冶金 | CE6
35 | 氩气(高纯) | ≤50 | ≤3.7 | P63S2 | S30403(304L) | PN63 | MF | 0 |  | 361 | GB/T 9115 | (空白) | 117 | . | 热工
36 | 氧气(低压) | ≤60 | ≤0.6 | P10C11 | Q235B | PN10 | RF | 1.5 | 注1 | 58 | GB/T 9115 | (空白) | 20 | . | 热工
36 | 氧气(低压) | ≤60 | ≤0.9 | P10S9 | S30408(304) | PN10 | RF | 0 | 注1 | 139 | GB/T 9115 | (空白) | 46 | . | 热工 | CE6
37 | 氧气(高压) | ≤60 | ＞3, ≤5.8 | P63S1 | S30408(304) | PN63 | MF | 0 | 注1 | 358 | GB/T 9115 | (空白) | 116 | . | 热工 | FE1
37 | 氧气(高压) | ≤60 | ＞5.8, ≤8.6 | P100S1 | S30408(304) | PN100 | MF | 0 | 注1 | 376 | GB/T 9115 | (空白) | 122 | . | 热工 | FE1
37 | 氧气(高压) | ≤60 | ＞10, ≤16 | P160N1 | T2 | PN160 |  | 0 | 注1,注6 | 388 |  | (空白) | 126 | . | 热工 | JF1
37 | 氧气(高压) | ≤60 | ＞8.6, ≤10 | P160S1 | S30408(304) | PN160 | MF | 0 | 注1 | 390 | GB/T 9115 | (空白) | 127 | . | 热工
38 | 氧气(中压) | ≤60 | ＞0.6, ≤1 | P10C12 | 20,Q235B | PN10 | RF | 1.5 | 注1 | 61 | GB/T 9115 | (空白) | 21 | . | 热工 | BA4
38 | 氧气(中压) | ≤60 | ≤0.9 | P10S9 | S30408(304) | PN10 | RF | 0 | 注1 | 139 | GB/T 9115 | (空白) | 46 | . | 热工 | CE6
38 | 氧气(中压) | ≤60 | ＞1, ≤1.4 | P16C9 | 20 | PN16 | RF | 1.5 | 注1 | 182 | GB/T 9115 | (空白) | 59 | . | 热工 | DA5
38 | 氧气(中压) | ≤60 | ＞0.9, ≤1.4 | P16S7 | S30408(304) | PN16 | RF | 0 | 注1 | 240 | GB/T 9115 | (空白) | 77 | . | 热工 | CE6
38 | 氧气(中压) | ≤60 | ＞1.4, ≤2.2 | P25C10 | 20 | PN25 | RF | 1.5 | 注1 | 296 | GB/T 9115 | (空白) | 95 | . | 热工 | DA5
38 | 氧气(中压) | ≤60 | ＞1.4, ≤2.2 | P25S1 | S30408(304) | PN25 | RF | 0 | 注1 | 307 | GB/T 9115 | (空白) | 99 | . | 热工 | DE3
38 | 氧气(中压) | ≤60 | ＞2.2, ≤3 | P40C4 | 20 | PN40 | MF | 1.5 | 注1 | 331 | GB/T 9115 | (空白) | 107 | . | 热工 | DA5
38 | 氧气(中压) | ≤60 | ＞2.2, ≤3 | P40S1 | S30408(304) | PN40 | MF | 0 | 注1 | 340 | GB/T 9115 | (空白) | 110 | . | 热工
39 | 液化石油气(气态) | ≤50 | ≤0.4 | P10C9 | 20,Q235B | PN10 | RF | 1.5 |  | 52 | GB/T 9115 | (空白) | 18 | . | 热工
39 | 液化石油气(气态) | ≤50 | ＞0.4, ≤0.8 | P16C8 | 20 | PN16 | RF | 1.5 |  | 179 | GB/T 9115 | (空白) | 58 | . | 热工 | DA5
39 | 液化石油气(气态) | ≤50 | ＞0.8, ≤1.6 | P25C12 | 20,L245 | PN25 | RF | 1.5 |  | 302 | GB/T 9115 | (空白) | 97 | . | 热工 | DA5
40 | 液化石油气和空气混合气 | ≤50 | ≤0.4 | P10C9 | 20,Q235B | PN10 | RF | 1.5 |  | 52 | GB/T 9115 | (空白) | 18 | . | 热工
40 | 液化石油气和空气混合气 | ≤50 | ＞0.4, ≤0.8 | P16C8 | 20 | PN16 | RF | 1.5 |  | 179 | GB/T 9115 | (空白) | 58 | . | 热工 | DA5
41 | 乙炔(低压) | ≤50 | ≤0.02 | P10C13 | 20 | PN10 | RF | 1.5 |  | 64 | GB/T 9115 | (空白) | 22 | . | 热工
42 | 乙炔(中压) | ≤50 | ＞0.02, ≤0.15 | P16C5 | 20G | PN16 | RF | 1.5 | 注7 | 170 | GB/T 9115 | (空白) | 55 | . | 热工 | DA5
43 | 真空蒸发器的不凝性气体 | ≤90 | ≤1 | P16S3 | S30408(304) | PN16 | RF | 0 | 注11 | 227 | GB/T 9119 | (空白) | 73 | . | 冶金 | CE1
3.液体类 | [13 empty] | .
44 | PAM | ≤50 | ≤1 | P10C7 | 20,Q235B | PN10 | RF | 3 | 注3 | 46 | GB/T 9115 | (空白) | 16 | . | 化工 | CA10
45 | 氨水 | ≤50 | ≤1 | P10C7 | 20,Q235B | PN10 | RF | 3 | 注3 | 46 | GB/T 9115 | (空白) | 16 | . | 化工 | CA10
45 | 氨水 | ≤45 | ≤0.63 | P10P4 | PVC-U | PN10 | FF | 0 |  | 99 | GB/T 9119 | (空白) | 33 | . | 化工、水道 | CP2
46 | 铵盐溶液 | ≤45 | ≤0.63 | P10P4 | PVC-U | PN10 | FF | 0 |  | 99 | GB/T 9119 | (空白) | 33 | . | 化工、水道 | CP2
46 | 铵盐溶液 | ≤65 | ≤1 | P10P7 | FRP | PN10 | FF | 0 |  | 106 | GB/T 9115 | (空白) | 35 | . | 化工 | CS1
47 | 柴油 | ≤50 | ≤1.55 | P16C7 | 20,Q235B | PN16 | RF | 1.5 |  | 176 | GB/T 9115 | (空白) | 57 | . | 热工
48 | 除盐水 | ≤50 | ≤1 | P10C3 | 20,Q235B | PN10 | RF | 1.5 |  | 30 | GB/T 9119 | (空白) | 12 | . | 水道 | CA1
48 | 除盐水 | ≤50 | ＞1, ≤1.55 | P16C3 | 20,Q235B | PN16 | RF | 1.5 |  | 162 | GB/T 9119 | (空白) | 53 | . | 水道 | DA1
48 | 除盐水 | ≤50 | ＞1.55, ≤2.45 | P25C1 | 20 | PN25 | RF | 1.5 |  | 269 | GB/T 9119 | (空白) | 86 | . | 水道 | EA2
48 | 除盐水 | ≤90 | ≤1 | P16S1 | S30408(304) | PN16 | RF | 0 | 注12 | 219 | GB/T 9119 | (空白) | 71 | . | 冶金 | CE4
49 | 电解液 | ≤60 | ≤1 | P10L1 | P/CS | PN10 | FF | 0 |  | 70 | GB/T 9113 | (空白) | 24 | . | 化工 | CH1
49 | 电解液 | ≤60 | ＞1, ≤1.52 | P16L1 | P/CS | PN16 | FF | 0 |  | 195 | GB/T 9113 | (空白) | 63 | . | 化工 | DH1
49 | 电解液 | ≤70 | ≤0.5 | P10M1 | FRP/PVC | PN10 | FF | 0 |  | 78 | GB/T 9115 | (空白) | 27 | . | 冶金 | CK1
49 | 电解液 | ≤70 | ≤0.76 | P10M2 | 钢骨架聚乙烯塑料 | PN10 | FF | 0 |  | 81 | GB/T 9119 | (空白) | 28 | . | 化工 | CK2
49 | 电解液 | ≤90 | ≤0.5 | P10P3 | PVC-C | PN10 | FF | 0 |  | 96 | GB/T 9119 | (空白) | 32 | . | 化工 | CP3
49 | 电解液 | ≤45 | ≤0.63 | P10P4 | PVC-U | PN10 | FF | 0 |  | 99 | GB/T 9119 | (空白) | 33 | . | 化工、水道 | CP2
49 | 电解液 | ≤45 | ＞0.63, ≤1 | P16P2 | PVC-U | PN16 | FF | 0 |  | 212 | GB/T 9119 | (空白) | 69 | . | 化工、水道 | DP2
49 | 电解液 | ≤65 | ≤1 | P10P7 | FRP | PN10 | FF | 0 |  | 106 | GB/T 9115 | (空白) | 35 | . | 化工 | CS1
49 | 电解液 | ≤80 | ≤0.35 | P10P10 | PP | PN10 | FF | 0 |  | 115 | GB/T 9115 | (空白) | 38 | . | 化工
49 | 电解液 | ≤120 | ≤0.9 | P10S5 | S31608(316) | PN10 | RF | 0 |  | 127 | GB/T 9115 | (空白) | 42 | . | 冶金 | CE12
50 | 电解液(硫酸铜水冷结晶槽底部液) | ≤80 | ≤1 | P16S9 | S31603(316L) | PN16 | RF | 0 |  | 246 | GB/T 9115 | (空白) | 79 | . | 冶金 | CE5
51 | 电解液(硫酸铜水冷结晶槽溢流液) | ≤100 | ≤1 | P16N1 | TA2 | PN16 | RF | 0 |  | 206 | GB/T 9115 | (空白) | 67 | . | 冶金 | CF1
52 | 电解液(真空蒸发器出来) | ≤100 | ≤1 | P16N1 | TA2 | PN16 | RF | 0 |  | 206 | GB/T 9115 | (空白) | 67 | . | 冶金 | CF1
53 | 电解液(重溶) | ≤80 | ≤1 | P16S9 | S31603(316L) | PN16 | RF | 0 |  | 246 | GB/T 9115 | (空白) | 79 | . | 冶金 | CE5
54 | 富胺液 | ≤120 | ≤0.9 | P10S2 | S31603(316L) | PN10 | RF | 0 |  | 121 | GB/T 9115 | (空白) | 40 | . | 化工 | CE8
54 | 富胺液 | ≤120 | ＞0.9, ≤1.25 | P16S8 | S31603(316L) | PN16 | RF | 0 |  | 243 | GB/T 9115 | (空白) | 78 | . | 化工 | CE8
55 | 硅酸钠溶液 | ≤50 | ≤1 | P10C7 | 20,Q235B | PN10 | RF | 3 | 注3 | 46 | GB/T 9115 | (空白) | 16 | . | 化工 | CA10
55 | 硅酸钠溶液 | ≤90 | ≤0.9 | P10S10 | S30408(304) | PN10 | RF | 0 |  | 142 | GB/T 9115 | (空白) | 47 | . | 化工 | CE4
55 | 硅酸钠溶液 | ≤90 | ＞0.9, ≤1.4 | P16S5 | S30408(304) | PN16 | RF | 0 |  | 233 | GB/T 9115 | (空白) | 75 | . | 化工 | DE1
56 | 海水 | ≤65 | ≤1 | P10P7 | FRP | PN10 | FF | 0 |  | 106 | GB/T 9115 | (空白) | 35 | . | 化工 | CS1
57 | 含SO2冷凝液 | ≤120 | ≤0.9 | P10S2 | S31603(316L) | PN10 | RF | 0 |  | 121 | GB/T 9115 | (空白) | 40 | . | 化工 | CE8
57 | 含SO2冷凝液 | ≤120 | ＞0.9, ≤1.25 | P16S8 | S31603(316L) | PN16 | RF | 0 |  | 243 | GB/T 9115 | (空白) | 78 | . | 化工 | CE8
58 | 碱性污水 | ≤50 | ≤1 | P10C7 | 20,Q235B | PN10 | RF | 3 | 注3 | 46 | GB/T 9115 | (空白) | 16 | . | 化工 | CA10
58 | 碱性污水 | ≤50 | ≤1 | P10P5 | PP-R | PN10 | FF | 0 |  | 103 | GB/T 9119 | (空白) | 34 | . | 水道 | CR1
58 | 碱性污水 | ≤60 | ≤1 | P10L1 | P/CS | PN10 | FF | 0 |  | 70 | GB/T 9113 | (空白) | 24 | . | 化工 | CH1
58 | 碱性污水 | ≤60 | ＞1, ≤1.52 | P16L1 | P/CS | PN16 | FF | 0 |  | 195 | GB/T 9113 | (空白) | 63 | . | 化工 | DH1
58 | 碱性污水 | ≤70 | ≤0.76 | P10M2 | 钢骨架聚乙烯塑料 | PN10 | FF | 0 |  | 81 | GB/T 9119 | (空白) | 28 | . | 化工 | CK2
58 | 碱性污水 | ≤70 | ＞0.76, ≤1.2 | P16M2 | 钢骨架聚乙烯塑料 | PN16 | FF | 0 |  | 200 | GB/T 9119 | (空白) | 65 | . | 水道 | DK1
58 | 碱性污水 | ≤40 | ≤0.74 | P10P2 | PE100 | PN10 | FF | 0 |  | 93 | GB/T 9119 | (空白) | 31 | . | 水道 | CP1
58 | 碱性污水 | ≤40 | ＞0.74, ≤1.18 | P16P1 | PE100 | PN16 | FF | 0 |  | 209 | GB/T 9119 | (空白) | 68 | . | 水道 | DP1
58 | 碱性污水 | ≤45 | ≤0.63 | P10P4 | PVC-U | PN10 | FF | 0 |  | 99 | GB/T 9119 | (空白) | 33 | . | 化工、水道 | CP2
58 | 碱性污水 | ≤45 | ＞0.63, ≤1 | P16P2 | PVC-U | PN16 | FF | 0 |  | 212 | GB/T 9119 | (空白) | 69 | . | 化工、水道 | DP2
58 | 碱性污水 | ≤90 | ≤1 | P16S1 | S30408(304) | PN16 | RF | 0 | 注12 | 219 | GB/T 9119 | (空白) | 71 | . | 冶金 | CE4
59 | 碱性污水(含氨) | ≤65 | ≤1 | P10P7 | FRP | PN10 | FF | 0 |  | 106 | GB/T 9115 | (空白) | 35 | . | 化工 | CS1
59 | 碱性污水(含氨) | ≤90 | ≤0.9 | P10S10 | S30408(304) | PN10 | RF | 0 |  | 142 | GB/T 9115 | (空白) | 47 | . | 化工 | CE4
60 | 酒精 | ≤90 | ≤0.9 | P10S10 | S30408(304) | PN10 | RF | 0 |  | 142 | GB/T 9115 | (空白) | 47 | . | 化工 | CE4
60 | 酒精 | ≤90 | ＞0.9, ≤1.4 | P16S5 | S30408(304) | PN16 | RF | 0 |  | 233 | GB/T 9115 | (空白) | 75 | . | 化工 | DE1
61 | 硫化钠溶液(10%～50%) | ≤90 | ≤0.9 | P10S10 | S30408(304) | PN10 | RF | 0 |  | 142 | GB/T 9115 | (空白) | 47 | . | 化工 | CE4
61 | 硫化钠溶液(10%～50%) | ≤90 | ＞0.9, ≤1.4 | P16S5 | S30408(304) | PN16 | RF | 0 |  | 233 | GB/T 9115 | (空白) | 75 | . | 化工 | DE1
62 | 硫酸铵溶液 | ≤80 | ≤1 | P16S9 | S31603(316L) | PN16 | RF | 0 |  | 246 | GB/T 9115 | (空白) | 79 | . | 冶金 | CE5
63 | 硫酸氢铵溶液 | ≤80 | ≤1 | P16S9 | S31603(316L) | PN16 | RF | 0 |  | 246 | GB/T 9115 | (空白) | 79 | . | 冶金 | CE5
64 | 硫酸亚铁溶液 | ≤80 | ≤1 | P16S9 | S31603(316L) | PN16 | RF | 0 |  | 246 | GB/T 9115 | (空白) | 79 | . | 冶金 | CE5
64 | 硫酸亚铁溶液 | ≤120 | ≤1.25 | P16S10 | S31603(316L) | PN16 | RF | 0 |  | 250 | GB/T 9115 | (空白) | 80 | . | 化工 | DE6
65 | 氯化铁溶液 | ≤90 | ≤0.5 | P10P3 | PVC-C | PN10 | FF | 0 |  | 96 | GB/T 9119 | (空白) | 32 | . | 化工 | CP3
66 | 钠法脱硫液 | ≤60 | ≤1 | P10L1 | P/CS | PN10 | FF | 0 |  | 70 | GB/T 9113 | (空白) | 24 | . | 化工 | CH1
66 | 钠法脱硫液 | ≤45 | ≤0.63 | P10P4 | PVC-U | PN10 | FF | 0 |  | 99 | GB/T 9119 | (空白) | 33 | . | 化工、水道 | CP2
66 | 钠法脱硫液 | ≤65 | ≤1 | P10P7 | FRP | PN10 | FF | 0 |  | 106 | GB/T 9115 | (空白) | 35 | . | 化工 | CS1
67 | 浓硫酸 | ≤40 | ≤1 | P10C8 | 20 | PN10 | RF | 4 | 注9 | 49 | GB/T 9115 | (空白) | 17 | . | 化工 | CA4
67 | 浓硫酸 | ≤40 | ＞1, ≤1.3 | P16C13 | 20 | PN16 | RF | 4 |  | 192 | GB/T 9115 | (空白) | 62 | . | 化工 | DA3
67 | 浓硫酸 | ≤100 | ≤1 | P10F1 | CI | PN10 | FF | 5 |  | 67 | GB/T 9115 | (空白) | 23 | . | 化工 | CD1
67 | 浓硫酸 | ≤110 | ≤0.9 | P10S7 | S31603(316L)(AP) | PN10 | RF | 0 |  | 133 | GB/T 9115 | (空白) | 44 | . | 化工 | CE3
67 | 浓硫酸 | ≤110 | ＞0.9, ≤1.26 | P16S13 | S31603(316L)(AP) | PN16 | RF | 0 |  | 259 | GB/T 9115 | (空白) | 83 | . | 化工 | DE4
67 | 浓硫酸 | ≤150 | ≤0.9 | P10S8 | 耐酸合金 | PN10 | RF | 0 | 如XDS-1等 | 136 | GB/T 9115 | (空白) | 45 | . | 化工 | CC1
67 | 浓硫酸 | ≤150 | ＞0.9, ≤1.5 | P16S15 | 耐酸合金 | PN16 | RF | 0 | 如XDS-1等 | 263 | GB/T 9115 | (空白) | 84 | . | 化工 | DE5
67 | 浓硫酸 | ≤95 | ≤1.5 | P25S2 | S31603(316L) | PN25 | RF | 0 |  | 310 | GB/T 9115 | (空白) | 100 | . | 化工 | DE2
68 | 浓硫酸(排污管) | ≤100 | ≤1 | P10C8 | 20 | PN10 | RF | 4 | 注9 | 49 | GB/T 9115 | (空白) | 17 | . | 化工 | CA4
69 | 浓硝酸 | ≤40 | ≤1 | P10S12 | S30403(304L) | PN10 | RF | 0 |  | 146 | GB/T 9115 | (空白) | 48 | . | 化工
70 | 贫胺液 | ≤60 | ≤1 | P10L1 | P/CS | PN10 | FF | 0 |  | 70 | GB/T 9113 | (空白) | 24 | . | 化工 | CH1
70 | 贫胺液 | ≤120 | ≤0.9 | P10S2 | S31603(316L) | PN10 | RF | 0 |  | 121 | GB/T 9115 | (空白) | 40 | . | 化工 | CE8
70 | 贫胺液 | ≤120 | ≤1 | P10S6 | 254SMO | PN10 | RF | 0 |  | 130 | GB/T 9115 | (空白) | 43 | . | 化工 | CE9
70 | 贫胺液 | ≤120 | ＞0.9, ≤1.25 | P16S8 | S31603(316L) | PN16 | RF | 0 |  | 243 | GB/T 9115 | (空白) | 78 | . | 化工 | CE8
71 | 汽油 | ≤50 | ≤1.55 | P16C7 | 20,Q235B | PN16 | RF | 1.5 |  | 176 | GB/T 9115 | (空白) | 57 | . | 热工
72 | 氢氧化钠溶液(≤30%) | ≤50 | ≤1 | P10C7 | 20,Q235B | PN10 | RF | 3 | 注3 | 46 | GB/T 9115 | (空白) | 16 | . | 化工 | CA10
73 | 氢氧化钠溶液(≤32%) | ≤80 | ≤0.9 | P10S10 | S30408(304) | PN10 | RF | 0 |  | 142 | GB/T 9115 | (空白) | 47 | . | 化工 | CE4
73 | 氢氧化钠溶液(≤32%) | ≤80 | ＞0.9, ≤1.4 | P16S5 | S30408(304) | PN16 | RF | 0 |  | 233 | GB/T 9115 | (空白) | 75 | . | 化工 | DE1
74 | 氢氧化钠溶液(32%～50%) | ≤95 | ≤1.5 | P25S2 | S31603(316L) | PN25 | RF | 0 |  | 310 | GB/T 9115 | (空白) | 100 | . | 化工 | DE2
75 | 清水(生产用水,消防用水,循环水等) | ≤50 | ≤1 | P10C3 | 20,Q235B | PN10 | RF | 1.5 |  | 30 | GB/T 9119 | (空白) | 12 | . | 水道 | CA1
75 | 清水(生产用水,消防用水,循环水等) | ≤50 | ＞1, ≤1.55 | P16C3 | 20,Q235B | PN16 | RF | 1.5 |  | 162 | GB/T 9119 | (空白) | 53 | . | 水道 | DA1
75 | 清水(生产用水,消防用水,循环水等) | ≤50 | ＞1.55, ≤2.45 | P25C1 | 20 | PN25 | RF | 1.5 |  | 269 | GB/T 9119 | (空白) | 86 | . | 水道 | EA2
75 | 清水(生产用水,消防用水,循环水等) | ≤60 | ≤0.81 | P10M3 | 钢骨架聚乙烯塑料 | PN10 | FF | 0 |  | 85 | GB/T 9119 | (空白) | 29 | . | 化工 | CK3
75 | 清水(生产用水,消防用水,循环水等) | ≤40 | ＞0.74, ≤1.18 | P16P3 | PE100 | PN16 | FF | 0 |  | 215 | GB/T 9119 | (空白) | 70 | . | 水道
75 | 清水(生产用水,消防用水,循环水等) | ≤90 | ≤1 | P16S1 | S30408(304) | PN16 | RF | 0 | 注12 | 219 | GB/T 9119 | (空白) | 71 | . | 冶金 | CE4
76 | 热水(采暖) | ≤130 | ≤0.9 | P10C6 | 20,Q235B | PN10 | RF | 1.5 |  | 43 | GB/T 9119 | (空白) | 15 | . | 暖通 | CA5
77 | 乳化液 | ≤300 | ≤0.8 | P10C10 | 20,Q235B | PN10 | RF | 3 |  | 55 | GB/T 9119 | (空白) | 19 | . | 收尘 | CA7
78 | 软化水 | ≤50 | ≤1 | P10C3 | 20,Q235B | PN10 | RF | 1.5 |  | 30 | GB/T 9119 | (空白) | 12 | . | 水道 | CA1
78 | 软化水 | ≤50 | ＞1, ≤1.55 | P16C3 | 20,Q235B | PN16 | RF | 1.5 |  | 162 | GB/T 9119 | (空白) | 53 | . | 水道 | DA1
78 | 软化水 | ≤50 | ＞1.55, ≤2.45 | P25C1 | 20 | PN25 | RF | 1.5 |  | 269 | GB/T 9119 | (空白) | 86 | . | 水道 | EA2
78 | 软化水 | ≤90 | ≤1 | P16S1 | S30408(304) | PN16 | RF | 0 | 注12 | 219 | GB/T 9119 | (空白) | 71 | . | 冶金 | CE4
79 | 生产废水 | ≤90 | ≤0.5 | P10P3 | PVC-C | PN10 | FF | 0 |  | 96 | GB/T 9119 | (空白) | 32 | . | 化工 | CP3
79 | 生产废水 | ≤45 | ≤0.63 | P10P4 | PVC-U | PN10 | FF | 0 |  | 99 | GB/T 9119 | (空白) | 33 | . | 化工、水道 | CP2
79 | 生产废水 | ≤45 | ＞0.63, ≤1 | P16P2 | PVC-U | PN16 | FF | 0 |  | 212 | GB/T 9119 | (空白) | 69 | . | 化工、水道 | DP2
80 | 生活用水 | ≤60 | ≤0.81 | P10M3 | 钢骨架聚乙烯塑料 | PN10 | FF | 0 |  | 85 | GB/T 9119 | (空白) | 29 | . | 化工 | CK3
80 | 生活用水 | ≤60 | ≤1 | P10P5 | PP-R | PN10 | FF | 0 |  | 103 | GB/T 9119 | (空白) | 34 | . | 水道 | CR1
80 | 生活用水 | ≤60 | ＞0.81, ≤1.3 | P16M3 | 钢骨架聚乙烯塑料 | PN16 | FF | 0 |  | 203 | GB/T 9119 | (空白) | 66 | . | 水道 | DK1
80 | 生活用水 | ≤40 | ≤0.74 | P10P1 | PE100 | PN10 | FF | 0 |  | 89 | GB/T 9119 | (空白) | 30 | . | 水道 | CP2
80 | 生活用水 | ≤40 | ＞0.74, ≤1.18 | P16P3 | PE100 | PN16 | FF | 0 |  | 215 | GB/T 9119 | (空白) | 70 | . | 水道
80 | 生活用水 | ≤95 | ≤1.4 | P16S2 | S30408(304) | PN16 | RF | 0 |  | 223 | GB/T 9119 | (空白) | 72 | . | 水道 | DE1
81 | 生活用水(热水) | ≤95 | ≤1.4 | P16S2 | S30408(304) | PN16 | RF | 0 |  | 223 | GB/T 9119 | (空白) | 72 | . | 水道 | DE1
81 | 生活用水(热水) | ≤75 | ≤2.5 | P25P1 | PP-R | PN25 | FF | 0 |  | 305 | GB/T 9119 | (空白) | 98 | . | 水道 | ER1
82 | 双氧水溶液 | ≤90 | ≤0.9 | P10S10 | S30408(304) | PN10 | RF | 0 |  | 142 | GB/T 9115 | (空白) | 47 | . | 化工 | CE4
83 | 双氧水溶液(<50%) | ≤90 | ≤0.5 | P10P3 | PVC-C | PN10 | FF | 0 |  | 96 | GB/T 9119 | (空白) | 32 | . | 化工 | CP3
84 | 酸碱性废气(浓酸雾) | ≤45 | ≤0.63 | P10P4 | PVC-U | PN10 | FF | 0 |  | 99 | GB/T 9119 | (空白) | 33 | . | 化工、水道 | CP2
85 | 酸性污水 | ≤60 | ≤1 | P10L1 | P/CS | PN10 | FF | 0 |  | 70 | GB/T 9113 | (空白) | 24 | . | 化工 | CH1
85 | 酸性污水 | ≤60 | ＞1, ≤1.52 | P16L1 | P/CS | PN16 | FF | 0 |  | 195 | GB/T 9113 | (空白) | 63 | . | 化工 | DH1
85 | 酸性污水 | ≤70 | ≤0.76 | P10M2 | 钢骨架聚乙烯塑料 | PN10 | FF | 0 |  | 81 | GB/T 9119 | (空白) | 28 | . | 化工 | CK2
85 | 酸性污水 | ≤70 | ＞0.76, ≤1.2 | P16M2 | 钢骨架聚乙烯塑料 | PN16 | FF | 0 |  | 200 | GB/T 9119 | (空白) | 65 | . | 水道 | DK1
85 | 酸性污水 | ≤40 | ≤0.74 | P10P2 | PE100 | PN10 | FF | 0 |  | 93 | GB/T 9119 | (空白) | 31 | . | 水道 | CP1
85 | 酸性污水 | ≤40 | ＞0.74, ≤1.18 | P16P1 | PE100 | PN16 | FF | 0 |  | 209 | GB/T 9119 | (空白) | 68 | . | 水道 | DP1
85 | 酸性污水 | ≤45 | ≤0.63 | P10P4 | PVC-U | PN10 | FF | 0 |  | 99 | GB/T 9119 | (空白) | 33 | . | 化工、水道 | CP2
85 | 酸性污水 | ≤45 | ＞0.63, ≤1 | P16P2 | PVC-U | PN16 | FF | 0 |  | 212 | GB/T 9119 | (空白) | 69 | . | 化工、水道 | DP2
85 | 酸性污水 | ≤50 | ≤1 | P10P5 | PP-R | PN10 | FF | 0 |  | 103 | GB/T 9119 | (空白) | 34 | . | 水道 | CR1
85 | 酸性污水 | ≤90 | ≤1 | P16S1 | S30408(304) | PN16 | RF | 0 | 注12 | 219 | GB/T 9119 | (空白) | 71 | . | 冶金 | CE4
86 | 酸性污水(底流液) | ≤120 | ≤0.9 | P10S2 | S31603(316L) | PN10 | RF | 0 |  | 121 | GB/T 9115 | (空白) | 40 | . | 化工 | CE8
86 | 酸性污水(底流液) | ≤120 | ＞0.9, ≤1.25 | P16S8 | S31603(316L) | PN16 | RF | 0 |  | 243 | GB/T 9115 | (空白) | 78 | . | 化工 | CE8
87 | 酸性污水(含氯) | ≤90 | ≤0.5 | P10P3 | PVC-C | PN10 | FF | 0 |  | 96 | GB/T 9119 | (空白) | 32 | . | 化工 | CP3
88 | 酸性污水(含稀硫酸底流液) | ≤60 | ≤1 | P10L1 | P/CS | PN10 | FF | 0 |  | 70 | GB/T 9113 | (空白) | 24 | . | 化工 | CH1
88 | 酸性污水(含稀硫酸底流液) | ≤60 | ＞1, ≤1.52 | P16L1 | P/CS | PN16 | FF | 0 |  | 195 | GB/T 9113 | (空白) | 63 | . | 化工 | DH1
88 | 酸性污水(含稀硫酸底流液) | ≤90 | ≤0.5 | P10P3 | PVC-C | PN10 | FF | 0 |  | 96 | GB/T 9119 | (空白) | 32 | . | 化工 | CP3
88 | 酸性污水(含稀硫酸底流液) | ≤45 | ≤0.63 | P10P4 | PVC-U | PN10 | FF | 0 |  | 99 | GB/T 9119 | (空白) | 33 | . | 化工、水道 | CP2
89 | 酸性污水(真空蒸发器) | ≤90 | ≤0.9 | P16S11 | S31603(316L) | PN16 | RF | 0 |  | 253 | GB/T 9115 | (空白) | 81 | . | 冶金 | CE2
90 | 稀硫酸 | ≤60 | ≤1 | P10L1 | P/CS | PN10 | FF | 0 |  | 70 | GB/T 9113 | (空白) | 24 | . | 化工 | CH1
90 | 稀硫酸 | ≤60 | ＞1, ≤1.52 | P16L1 | P/CS | PN16 | FF | 0 |  | 195 | GB/T 9113 | (空白) | 63 | . | 化工 | DH1
90 | 稀硫酸 | ≤70 | ≤0.76 | P10M2 | 钢骨架聚乙烯塑料 | PN10 | FF | 0 |  | 81 | GB/T 9119 | (空白) | 28 | . | 化工 | CK2
90 | 稀硫酸 | ≤70 | ＞0.76, ≤1.2 | P16M2 | 钢骨架聚乙烯塑料 | PN16 | FF | 0 |  | 200 | GB/T 9119 | (空白) | 65 | . | 水道 | DK1
90 | 稀硫酸 | ≤90 | ≤0.5 | P10P3 | PVC-C | PN10 | FF | 0 |  | 96 | GB/T 9119 | (空白) | 32 | . | 化工 | CP3
90 | 稀硫酸 | ≤45 | ≤0.63 | P10P4 | PVC-U | PN10 | FF | 0 |  | 99 | GB/T 9119 | (空白) | 33 | . | 化工、水道 | CP2
90 | 稀硫酸 | ≤45 | ＞0.63, ≤1 | P16P2 | PVC-U | PN16 | FF | 0 |  | 212 | GB/T 9119 | (空白) | 69 | . | 化工、水道 | DP2
90 | 稀硫酸 | ≤65 | ≤1 | P10P7 | FRP | PN10 | FF | 0 |  | 106 | GB/T 9115 | (空白) | 35 | . | 化工 | CS1
91 | 消防用水 | ≤50 | ≤1 | P10C4 | Q235B GALV. | PN10 | RF | 1.5 |  | 35 | GB/T 9119 | (空白) | 13 | . | 水道 | CA1
91 | 消防用水 | ≤50 | ＞1, ≤1.55 | P16C1 | Q235B GALV. | PN16 | RF | 1.5 |  | 155 | GB/T 9119 | (空白) | 51 | . | 热工、水道 | DA1
91 | 消防用水 | ≤50 | ＞1.55, ≤2.45 | P25C8 | Q345B GALV. | PN25 | RF | 1.5 |  | 290 | GB/T 9119 | (空白) | 93 | . | 水道 | EB1
92 | 亚硫酸铵溶液 | ≤80 | ≤1 | P16S9 | S31603(316L) | PN16 | RF | 0 |  | 246 | GB/T 9115 | (空白) | 79 | . | 冶金 | CE5
93 | 盐酸 | ≤90 | ≤0.5 | P10P3 | PVC-C | PN10 | FF | 0 |  | 96 | GB/T 9119 | (空白) | 32 | . | 化工 | CP3
93 | 盐酸 | ≤45 | ≤0.63 | P10P4 | PVC-U | PN10 | FF | 0 |  | 99 | GB/T 9119 | (空白) | 33 | . | 化工、水道 | CP2
93 | 盐酸 | ≤45 | ＞0.63, ≤1 | P16P2 | PVC-U | PN16 | FF | 0 |  | 212 | GB/T 9119 | (空白) | 69 | . | 化工、水道 | DP2
93 | 盐酸 | ≤95 | ≤1.5 | P25S2 | S31603(316L) | PN25 | RF | 0 |  | 310 | GB/T 9115 | (空白) | 100 | . | 化工 | DE2
94 | 药剂 | ≤90 | ≤0.5 | P10P3 | PVC-C | PN10 | FF | 0 |  | 96 | GB/T 9119 | (空白) | 32 | . | 化工 | CP3
94 | 药剂 | ≤45 | ≤0.63 | P10P4 | PVC-U | PN10 | FF | 0 |  | 99 | GB/T 9119 | (空白) | 33 | . | 化工、水道 | CP2
94 | 药剂 | ≤45 | ＞0.63, ≤1 | P16P2 | PVC-U | PN16 | FF | 0 |  | 212 | GB/T 9119 | (空白) | 69 | . | 化工、水道 | DP2
95 | 药剂(循环水用) | ≤80 | ≤1 | P16S9 | S31603(316L) | PN16 | RF | 0 |  | 246 | GB/T 9115 | (空白) | 79 | . | 冶金 | CE5
95 | 药剂(循环水用) | ≤80 | ＞1, ≤1.5 | P25S2 | S31603(316L) | PN25 | RF | 0 |  | 310 | GB/T 9115 | (空白) | 100 | . | 化工 | DE2
96 | 液氨 | -20~200 | ≤1.1 | P16C12 | 20 | PN16 | RF | 1.5 |  | 189 | GB/T 9115 | (空白) | 61 | . | 热工或化工？
96 | 液氨 | -20~200 | ≤1.1 | P16S6 | S30408(304) | PN16 | RF | 0 |  | 237 | GB/T 9115 | (空白) | 76 | . | 热工或化工？
96 | 液氨 | -20~200 | ＞1.1, ≤1.9 | P25C7 | 20 | PN25 | MF | 1.5 |  | 287 | GB/T 9115 | (空白) | 92 | . | 热工或化工？ | EA3
96 | 液氨 | -20~200 | ＞1.1, ≤1.7 | P25S4 | S30408(304) | PN25 | RF | 0 |  | 316 | GB/T 9115 | (空白) | 102 | . | 热工或化工？
96 | 液氨 | -40~-20 | ≤2.5 | P25C9 | Q345E | PN25 | MF | 1.5 |  | 293 | GB/T 9115 | (空白) | 94 | . | 热工或化工？ | EA4
97 | 液氮 | -200 | ≤1.6 | P25S3 | S30408(304) | PN25 | RF | 0 | 注5 | 313 | GB/T 9115 | (空白) | 101 | . | 热工
98 | 液化石油气(液态) | ≤50 | ≤2 | P25C6 | 20 | PN25 | RF | 1.5 |  | 284 | GB/T 9115 | (空白) | 91 | . | 热工
99 | 液化天然气 | -200 | ≤1 | P16S4 | S30408(304) | PN16 | RF | 0 | 注5 | 230 | GB/T 9115 | (空白) | 74 | . | 热工
100 | 液氩 | -200 | ≤1.6 | P25S3 | S30408(304) | PN25 | RF | 0 | 注5 | 313 | GB/T 9115 | (空白) | 101 | . | 热工
101 | 液氧 | -200 | ≤1.6 | P40S2 | S30408(304) | PN40 | MF | 0 | 注1,注5 | 343 | GB/T 9115 | (空白) | 111 | . | 热工
102 | 雨水 | ≤45 | 常压 | P0P2 | PVC-U |  |  | 0 |  | 10 |  | (空白) | 4 | . | 水道
103 | 原胺液 | ≤120 | ≤0.9 | P10S2 | S31603(316L) | PN10 | RF | 0 |  | 121 | GB/T 9115 | (空白) | 40 | . | 化工 | CE8
103 | 原胺液 | ≤120 | ＞0.9, ≤1.25 | P16S8 | S31603(316L) | PN16 | RF | 0 |  | 243 | GB/T 9115 | (空白) | 78 | . | 化工 | CE8
104 | 中性污水 | ≤45 | 常压 | P0P2 | PVC-U |  |  | 0 |  | 10 |  | (空白) | 4 | . | 水道
105 | 重油 | ≤50 | ≤1.55 | P16C7 | 20,Q235B | PN16 | RF | 1.5 |  | 176 | GB/T 9115 | (空白) | 57 | . | 热工
4.浆体类 | [13 empty] | .
106 | ZnO浆液 | ≤45 | ≤0.63 | P10P4 | PVC-U | PN10 | FF | 0 |  | 99 | GB/T 9119 | (空白) | 33 | . | 化工、水道 | CP2
106 | ZnO浆液 | ≤65 | ≤1 | P10P7 | FRP | PN10 | FF | 0 |  | 106 | GB/T 9115 | (空白) | 35 | . | 化工 | CS1
106 | ZnO浆液 | ≤120 | ≤0.9 | P10S2 | S31603(316L) | PN10 | RF | 0 |  | 121 | GB/T 9115 | (空白) | 40 | . | 化工 | CE8
106 | ZnO浆液 | ≤95 | ≤1 | P10S13 | S22053(2205) | PN10 | RF | 0 |  | 149 | GB/T 9115 | (空白) | 49 | . | 化工
107 | ZnSO3浆液 | ≤45 | ≤0.63 | P10P4 | PVC-U | PN10 | FF | 0 |  | 99 | GB/T 9119 | (空白) | 33 | . | 化工、水道 | CP2
107 | ZnSO3浆液 | ≤65 | ≤1 | P10P7 | FRP | PN10 | FF | 0 |  | 106 | GB/T 9115 | (空白) | 35 | . | 化工 | CS1
107 | ZnSO3浆液 | ≤120 | ≤0.9 | P10S2 | S31603(316L) | PN10 | RF | 0 |  | 121 | GB/T 9115 | (空白) | 40 | . | 化工 | CE8
107 | ZnSO3浆液 | ≤95 | ≤1 | P10S13 | S22053(2205) | PN10 | RF | 0 |  | 149 | GB/T 9115 | (空白) | 49 | . | 化工
108 | ZnSO4浆液 | ≤95 | ≤1 | P10P8 | 耐高温FRP | PN10 | FF | 0 |  | 110 | GB/T 9119 | (空白) | 36 | . | 化工 | CS4
108 | ZnSO4浆液 | ≤95 | ≤0.94 | P10S14 | S39042(904L) | PN10 | RF | 0 |  | 152 | GB/T 9115 | (空白) | 50 | . | 化工
109 | 铵盐浆液 | ≤80 | ≤1 | P10L3 | R/CS | PN10 | FF | 0 |  | 75 | GB/T 9119 | (空白) | 26 | . | 化工
110 | 矿浆 | ≤50 | ≤0.6 | P6C1 | Q235B | PN6 | RF | 4 |  | 15 | GB/T 9119 | (空白) | 6 | . | 水道 | BA5
110 | 矿浆 | ≤50 | ≤0.6 | P6L1 | R/CS | PN6 | FF | 0 |  | 17 | GB/T 9119 | (空白) | 7 | . | 矿加
110 | 矿浆 | ≤50 | ＞0.6, ≤1 | P10C2 | Q235B | PN10 | RF | 5 |  | 27 | GB/T 9119 | (空白) | 11 | . | 水道 | CA8
110 | 矿浆 | ≤50 | ＞0.6, ≤1 | P10L2 | R/CS | PN10 | FF | 0 |  | 73 | GB/T 9119 | (空白) | 25 | . | 矿加
110 | 矿浆 | ≤50 | ＞1, ≤1.55 | P16C2 | Q235B | PN16 | RF | 5 |  | 159 | GB/T 9119 | (空白) | 52 | . | 水道 | DA8
110 | 矿浆 | ≤50 | ＞1, ≤1.55 | P16L2 | R/CS | PN16 | FF | 0 |  | 198 | GB/T 9119 | (空白) | 64 | . | 矿加
110 | 矿浆 | ≤50 | ＞1.55, ≤2.45 | P25C2 | 20 | PN25 | RF | 5 |  | 272 | GB/T 9119 | (空白) | 87 | . | 水道 | EA5
110 | 矿浆 | ≤40 | ≤0.74 | P10P2 | PE100 | PN10 | FF | 0 |  | 93 | GB/T 9119 | (空白) | 31 | . | 水道 | CP1
110 | 矿浆 | ≤40 | ＞0.74, ≤1.18 | P16P1 | PE100 | PN16 | FF | 0 |  | 209 | GB/T 9119 | (空白) | 68 | . | 水道 | DP1
111 | 矿山井下排水(泥沙≤5%) | ≤50 | ≤1 | P10C1 | 20 | PN10 | RF | 2 |  | 24 | GB/T 9119 | (空白) | 10 | . | 水道
111 | 矿山井下排水(泥沙≤5%) | ≤50 | ＞1, ≤1.55 | P16C4 | 20 | PN16 | RF | 2 |  | 167 | GB/T 9119 | (空白) | 54 | . | 水道
111 | 矿山井下排水(泥沙≤5%) | ≤50 | ＞1.55, ≤2.45 | P25C11 | 20 | PN25 | RF | 2 |  | 299 | GB/T 9119 | (空白) | 96 | . | 水道
111 | 矿山井下排水(泥沙≤5%) | ≤50 | ＞2.45, ≤4 | P40C7 | 20 | PN40 | RF | 2 |  | 337 | GB/T 9119 | (空白) | 109 | . | 水道
111 | 矿山井下排水(泥沙≤5%) | ≤50 | ＞4, ≤6 | P63C3 | 20 | PN63 | MF | 3 |  | 355 | GB/T 9119 | (空白) | 115 | . | 水道
111 | 矿山井下排水(泥沙≤5%) | ≤50 | ＞6, ≤9.3 | P100C2 | 20G | PN100 | MF | 3 |  | 373 | GB/T 9119 | (空白) | 121 | . | 水道
111 | 矿山井下排水(泥沙≤5%) | ≤50 | ＞9.3, ≤15.4 | P160C2 | 20G | PN160 | MF | 3 |  | 385 | GB/T 9119 | (空白) | 125 | . | 水道
112 | 矿山井下排水(泥沙≤5%,有腐蚀) | ≤50 | ≤0.98 | P10S1 | S30408(304) | PN10 | RF | 0 |  | 118 | GB/T 9119 | (空白) | 39 | . | 水道
112 | 矿山井下排水(泥沙≤5%,有腐蚀) | ≤50 | ＞0.98, ≤1.48 | P16S12 | S30408(304) | PN16 | RF | 0 |  | 256 | GB/T 9119 | (空白) | 82 | . | 水道
112 | 矿山井下排水(泥沙≤5%,有腐蚀) | ≤50 | ＞1.48, ≤2.33 | P25S5 | S30408(304) | PN25 | RF | 0 |  | 319 | GB/T 9119 | (空白) | 103 | . | 水道
112 | 矿山井下排水(泥沙≤5%,有腐蚀) | ≤50 | ＞2.33, ≤3.85 | P40S3 | S30408(304) | PN40 | RF | 0 |  | 346 | GB/T 9119 | (空白) | 112 | . | 水道
112 | 矿山井下排水(泥沙≤5%,有腐蚀) | ≤50 | ＞3.85, ≤6 | P63S3 | S30408(304) | PN63 | MF | 0 |  | 364 | GB/T 9119 | (空白) | 118 | . | 水道
112 | 矿山井下排水(泥沙≤5%,有腐蚀) | ≤50 | ＞6, ≤8.9 | P100S2 | S30408(304) | PN100 | MF | 0 |  | 379 | GB/T 9119 | (空白) | 123 | . | 水道
112 | 矿山井下排水(泥沙≤5%,有腐蚀) | ≤50 | ＞8.9, ≤15.4 | P160S2 | S30408(304) | PN160 | MF | 0 |  | 393 | GB/T 9119 | (空白) | 128 | . | 水道
113 | 矿山露天坑内排水(泥沙≤5%) | ≤50 | ≤1 | P10C1 | 20 | PN10 | RF | 2 |  | 24 | GB/T 9119 | (空白) | 10 | . | 水道
113 | 矿山露天坑内排水(泥沙≤5%) | ≤50 | ＞1, ≤1.55 | P16C4 | 20 | PN16 | RF | 2 |  | 167 | GB/T 9119 | (空白) | 54 | . | 水道
113 | 矿山露天坑内排水(泥沙≤5%) | ≤50 | ＞1.55, ≤2.45 | P25C11 | 20 | PN25 | RF | 2 |  | 299 | GB/T 9119 | (空白) | 96 | . | 水道
114 | 矿山露天坑内排水(泥沙≤5%,有腐蚀) | ≤50 | ≤0.98 | P10S1 | S30408(304) | PN10 | RF | 0 |  | 118 | GB/T 9119 | (空白) | 39 | . | 水道
114 | 矿山露天坑内排水(泥沙≤5%,有腐蚀) | ≤50 | ＞0.98, ≤1.48 | P16S12 | S30408(304) | PN16 | RF | 0 |  | 256 | GB/T 9119 | (空白) | 82 | . | 水道
114 | 矿山露天坑内排水(泥沙≤5%,有腐蚀) | ≤50 | ＞1.48, ≤2.33 | P25S5 | S30408(304) | PN25 | RF | 0 |  | 319 | GB/T 9119 | (空白) | 103 | . | 水道
115 | 石灰乳 | ≤50 | ≤1 | P10C7 | 20,Q235B | PN10 | RF | 3 | 注3 | 46 | GB/T 9115 | (空白) | 16 | . | 化工 | CA10
116 | 石灰石乳 | ≤50 | ≤1 | P10C7 | 20,Q235B | PN10 | RF | 3 | 注3 | 46 | GB/T 9115 | (空白) | 16 | . | 化工 | CA10
116 | 石灰石乳 | ≤60 | ≤1 | P10L1 | P/CS | PN10 | FF | 0 |  | 70 | GB/T 9113 | (空白) | 24 | . | 化工 | CH1
117 | 石灰石乳(脱硫浆液) | ≤80 | ≤1 | P10L3 | R/CS | PN10 | FF | 0 |  | 75 | GB/T 9119 | (空白) | 26 | . | 化工
117 | 石灰石乳(脱硫浆液) | ≤65 | ≤1 | P10P7 | FRP | PN10 | FF | 0 |  | 106 | GB/T 9115 | (空白) | 35 | . | 化工 | CS1
118 | 尾矿浆 | ≤50 | ≤0.6 | P6C1 | Q235B | PN6 | RF | 4 |  | 15 | GB/T 9119 | (空白) | 6 | . | 水道 | BA5
118 | 尾矿浆 | ≤50 | ＞0.6, ≤1 | P10C2 | Q235B | PN10 | RF | 5 |  | 27 | GB/T 9119 | (空白) | 11 | . | 水道 | CA8
118 | 尾矿浆 | ≤50 | ＞1, ≤1.55 | P16C2 | Q235B | PN16 | RF | 5 |  | 159 | GB/T 9119 | (空白) | 52 | . | 水道 | DA8
118 | 尾矿浆 | ≤50 | ＞1.55, ≤2.45 | P25C2 | 20 | PN25 | RF | 5 |  | 272 | GB/T 9119 | (空白) | 87 | . | 水道 | EA5
118 | 尾矿浆 | ≤50 | ＞2.45, ≤4 | P40C1 | 20G | PN40 | MF | 5 |  | 322 | GB/T 9115 | (空白) | 104 | . | 水道 | GA1
118 | 尾矿浆 | ≤50 | ＞4, ≤6 | P63C1 | 20 | PN63 | MF | 5 |  | 349 | GB/T 9115 | (空白) | 113 | . | 水道 | GA1
118 | 尾矿浆 | ≤60 | ≤1 | P10L1 | P/CS | PN10 | FF | 0 |  | 70 | GB/T 9113 | (空白) | 24 | . | 化工 | CH1
118 | 尾矿浆 | ≤60 | ＞1, ≤1.52 | P16L1 | P/CS | PN16 | FF | 0 |  | 195 | GB/T 9113 | (空白) | 63 | . | 化工 | DH1
118 | 尾矿浆 | ≤40 | ≤0.74 | P10P2 | PE100 | PN10 | FF | 0 |  | 93 | GB/T 9119 | (空白) | 31 | . | 水道 | CP1
118 | 尾矿浆 | ≤40 | ＞0.74, ≤1.18 | P16P1 | PE100 | PN16 | FF | 0 |  | 209 | GB/T 9119 | (空白) | 68 | . | 水道 | DP1
119 | 阳极泥 | ≤60 | ≤1 | P10L1 | P/CS | PN10 | FF | 0 |  | 70 | GB/T 9113 | (空白) | 24 | . | 化工 | CH1
119 | 阳极泥 | ≤60 | ＞1, ≤1.52 | P16L1 | P/CS | PN16 | FF | 0 |  | 195 | GB/T 9113 | (空白) | 63 | . | 化工 | DH1
119 | 阳极泥 | ≤70 | ≤0.5 | P10M1 | FRP/PVC | PN10 | FF | 0 |  | 78 | GB/T 9115 | (空白) | 27 | . | 冶金 | CK1
119 | 阳极泥 | ≤70 | ≤0.76 | P10M2 | 钢骨架聚乙烯塑料 | PN10 | FF | 0 |  | 81 | GB/T 9119 | (空白) | 28 | . | 化工 | CK2
119 | 阳极泥 | ≤90 | ≤0.5 | P10P3 | PVC-C | PN10 | FF | 0 |  | 96 | GB/T 9119 | (空白) | 32 | . | 化工 | CP3
119 | 阳极泥 | ≤45 | ≤0.63 | P10P4 | PVC-U | PN10 | FF | 0 |  | 99 | GB/T 9119 | (空白) | 33 | . | 化工、水道 | CP2
119 | 阳极泥 | ≤45 | ＞0.63, ≤1 | P16P2 | PVC-U | PN16 | FF | 0 |  | 212 | GB/T 9119 | (空白) | 69 | . | 化工、水道 | DP2
119 | 阳极泥 | ≤65 | ≤1 | P10P7 | FRP | PN10 | FF | 0 |  | 106 | GB/T 9115 | (空白) | 35 | . | 化工 | CS1
119 | 阳极泥 | ≤80 | ≤0.35 | P10P10 | PP | PN10 | FF | 0 |  | 115 | GB/T 9115 | (空白) | 38 | . | 化工
119 | 阳极泥 | ≤120 | ≤0.9 | P10S5 | S31608(316) | PN10 | RF | 0 |  | 127 | GB/T 9115 | (空白) | 42 | . | 冶金 | CE12
5.汽水类 | [13 empty] | .
120 | 锅炉给水(低压) | ≤110 | ≤1.3 | P16C10 | 20,Q235B | PN16 | RF | 1.5 |  | 185 | GB/T 9115 | (空白) | 60 | . | 热工 | DA6
120 | 锅炉给水(低压) | ≤110 | ＞1.3, ≤2.2 | P25C4 | 20 | PN25 | RF | 1.5 | 注2 | 278 | GB/T 9115 | (空白) | 89 | . | 热工 | EA1
121 | 锅炉给水(高压) | ≤180 | ＞4.8, ≤7.2 | P100C1 | 20G | PN100 | MF | 1.5 |  | 370 | GB/T 9115 | (空白) | 120 | . | 热工 | HA1
121 | 锅炉给水(高压) | ≤180 | ＞7.2, ≤11 | P160C1 | 20G | PN160 | RJ | 1.5 |  | 382 | GB/T 9115 | (空白) | 124 | . | 热工
122 | 锅炉给水(中压) | ≤110 | ＞2.2, ≤3.6 | P40C3 | 20 | PN40 | MF | 1.5 |  | 328 | GB/T 9115 | (空白) | 106 | . | 热工 | FA3
122 | 锅炉给水(中压) | ≤140 | ＞3.6, ≤4.8 | P63C2 | 20 | PN63 | MF | 1.5 |  | 352 | GB/T 9115 | (空白) | 114 | . | 热工 | GA3
123 | 锅炉排污水 | ≤184 | ≤1 | P16C10 | 20,Q235B | PN16 | RF | 1.5 |  | 185 | GB/T 9115 | (空白) | 60 | . | 热工 | DA6
123 | 锅炉排污水 | ≤204 | ＞1, ≤1.6 | P25C4 | 20 | PN25 | RF | 1.5 | 注2 | 278 | GB/T 9115 | (空白) | 89 | . | 热工 | EA1
123 | 锅炉排污水 | ≤229 | ＞1.6, ≤2.65 | P40C3 | 20 | PN40 | MF | 1.5 |  | 328 | GB/T 9115 | (空白) | 106 | . | 热工 | FA3
123 | 锅炉排污水 | ≤252 | ＞2.65, ≤4 | P63C2 | 20 | PN63 | MF | 1.5 |  | 352 | GB/T 9115 | (空白) | 114 | . | 热工 | GA3
123 | 锅炉排污水 | ≤277 | ＞4, ≤6 | P100C1 | 20G | PN100 | MF | 1.5 |  | 370 | GB/T 9115 | (空白) | 120 | . | 热工 | HA1
124 | 过热蒸汽(高压) | ≤470 | ＞2.5, ≤4.2 | P100A1 | 15CrMoG | PN100 | MF | 1.5 |  | 367 | GB/T 9115 | (空白) | 119 | . | 热工 | HC1
124 | 过热蒸汽(高压) | ≤560 | ≤10 | P420A1 | 12Cr1MoVG | PN420 | RJ | 1.5 |  | 396 | HG/T 20615 | (空白) | 129 | . | 热工
125 | 过热蒸汽(中压) | ≤400 | ≤2.5 | P63C2 | 20 | PN63 | MF | 1.5 |  | 352 | GB/T 9115 | (空白) | 114 | . | 热工 | GA3
125 | 过热蒸汽(中压) | ≤470 | ＞2.5, ≤4.2 | P100A1 | 15CrMoG | PN100 | MF | 1.5 |  | 367 | GB/T 9115 | (空白) | 119 | . | 热工 | HC1
126 | 冷凝水(低压) | ≤130 | ≤0.9 | P10C6 | 20,Q235B | PN10 | RF | 1.5 |  | 43 | GB/T 9119 | (空白) | 15 | . | 暖通 | CA5
126 | 冷凝水(低压) | ≤90 | ≤1 | P16S1 | S30408(304) | PN16 | RF | 0 | 注12 | 219 | GB/T 9119 | (空白) | 71 | . | 冶金 | CE4
127 | 蒸汽(采暖)(低压) | ≤134 | ≤0.2 | P10C6 | 20,Q235B | PN10 | RF | 1.5 |  | 43 | GB/T 9119 | (空白) | 15 | . | 暖通 | CA5
128 | 蒸汽(低压) | ≤184 | ≤1 | P16C10 | 20,Q235B | PN16 | RF | 1.5 |  | 185 | GB/T 9115 | (空白) | 60 | . | 热工 | DA6
128 | 蒸汽(低压) | ≤204 | ＞1, ≤1.6 | P25C4 | 20 | PN25 | RF | 1.5 | 注2 | 278 | GB/T 9115 | (空白) | 89 | . | 热工 | EA1
129 | 蒸汽(高压) | ≤277 | ＞4, ≤6 | P100C1 | 20G | PN100 | MF | 1.5 |  | 370 | GB/T 9115 | (空白) | 120 | . | 热工 | HA1
129 | 蒸汽(高压) | ≤304 | ＞6, ≤9 | P160C1 | 20G | PN160 | RJ | 1.5 |  | 382 | GB/T 9115 | (空白) | 124 | . | 热工
130 | 蒸汽(中压) | ≤229 | ＞1.6, ≤2.65 | P40C3 | 20 | PN40 | MF | 1.5 |  | 328 | GB/T 9115 | (空白) | 106 | . | 热工 | FA3
130 | 蒸汽(中压) | ≤252 | ＞2.65, ≤4 | P63C2 | 20 | PN63 | MF | 1.5 |  | 352 | GB/T 9115 | (空白) | 114 | . | 热工 | GA3
131 | 蒸汽冷凝水(低压) | ≤184 | ≤1 | P16C10 | 20,Q235B | PN16 | RF | 1.5 |  | 185 | GB/T 9115 | (空白) | 60 | . | 热工 | DA6
131 | 蒸汽冷凝水(低压) | ≤204 | ＞1, ≤1.6 | P25C4 | 20 | PN25 | RF | 1.5 | 注2 | 278 | GB/T 9115 | (空白) | 89 | . | 热工 | EA1
132 | 蒸汽冷凝水(高压) | ≤277 | ＞4, ≤6 | P100C1 | 20G | PN100 | MF | 1.5 |  | 370 | GB/T 9115 | (空白) | 120 | . | 热工 | HA1
133 | 蒸汽冷凝水(中压) | ≤229 | ＞1.6, ≤2.65 | P40C3 | 20 | PN40 | MF | 1.5 |  | 328 | GB/T 9115 | (空白) | 106 | . | 热工 | FA3
133 | 蒸汽冷凝水(中压) | ≤252 | ＞2.65, ≤4 | P63C2 | 20 | PN63 | MF | 1.5 |  | 352 | GB/T 9115 | (空白) | 114 | . | 热工 | GA3
.
备注： | [13 empty] | .
1 | 氧气管道及其组成件与流体接触的表面应按HG 20202的规定进行脱脂。脱脂后应封闭管口并充入干燥氮气。 | [12 empty] | .
2 | 锅炉范围内管道应采用GB 3087标准。 | [12 empty] | .
3 | 碱液浓度＞40%时，碳钢和低合金钢管道焊后或冷加工后应进行消除应力热处理。热处理温度宜为600℃ | [12 empty] | .
| ~650℃，保温时间2.4min/mm，且不应少于1h。 | [12 empty] | .
4 | 控制不锈钢含碳量不低于0.04%。 | [12 empty] | .
5 | 介质温度≥-196℃。 | [12 empty] | .
6 | 铜及铜合金管道不宜在火灾危险区使用，在电解液存在情况下不宜与其他金属连接。 | [12 empty] | .
7 | 乙炔的工作压力为0.02MPa~0.15MPa，公称直径≤DN50时，公称压力等级采用PN16。 | [12 empty] | .
8 | 大直径管道设置加强圈时，在满足强度要求下，可适当调小管道壁厚。 | [12 empty] | .
9 | 正常工作温度≤50℃，＞50℃为短时间工况。 | [12 empty] | .
10 | 与铸铁法兰相连接的钢法兰应选用FF密封面。 | [12 empty] | .
11 | 固体颗粒等级或湿度等级高于3级的干燥和净化压缩空气管道采用不锈钢管。 | [12 empty] | .
12 | 对介质的洁净度或管道的耐蚀性有较高要求时采用不锈钢管。 | [12 empty] | .
13 | 高纯气体应根据纯度的不同，按GB 50724的规定分别采用AP、BA、EP管。 | [12 empty] | .
.
.

## PMC Index (List Services)
管道材料等级索引表(按等级号排序) INDEX OF PIPING MATERIAL CLASS (SORTED BY CLASS No.)
序号 | 管道材料等级 | 适用介质 | 设计温度 （℃） | 设计压力 （MPa） | 基本材料 | 压力 等级 | 法兰 密封面 | 腐蚀裕量（mm） | 备注 | 等级表中页码 | 法兰标准 | 工况校核
No. | Piping Mat'l Class | Services | Design Temp. (℃) | Design Pres. (MPa) | Basic Material | Rating | Flange Facing | C. A. (mm) | Note | Page No. | Flange Standard |  |  | 专业 | 原等级
1 | P0C1 | 环集烟气 | ≤100 | ≤0.05 | Q235B | 0.05MPa | FF | 1.5 | 注8 | 1 |  | 1 | . | 暖通 | AA2
| P0C1 | 空气(含尘) | ≤50 | ≤0.05 | Q235B | 0.05MPa | FF | 1.5 | 注8 | 1 |  | 1 | . | 暖通 | AA2
2 | P0C3 | 工艺烟气(含SO2)、工艺烟气(380～900℃,内衬浇注料) | ≤380 | ＞-0.01, ≤0.05 | Q235B | 0.05MPa | FF | 3 | 注8 | 5 |  | 1 | . . | 收尘 | AA1
| P0C3 | 空气 | ≤300 | ＞-0.01, ≤0.05 | Q235B | 0.05MPa | FF | 3 | 注8 | 5 |  | 1 | . | 收尘 | AA1
3 | P0P1 | 酸碱性废气 | ≤80 | ≤0.05 | FRP | 0.05MPa | FF | 0 | 注8 | 8 |  | 1 | . | 暖通 | AS2
4 | P0P2 | 雨水、中性污水 | ≤45 | 常压 | PVC-U |  |  | 0 |  | 10 |  | 1 | . | 水道
5 | P0S1 | 空气(暖通湿气) | ≤300 | ≤0.05 | S30408(304) | 0.05MPa | FF | 0 | 注8 | 12 |  | 1 | . | 暖通
| P0S1 | 酸碱性废气 | 80~150 | ≤0.05 | S30408(304) | 0.05MPa | FF | 0 | 注8 | 12 |  | 1 | . | 暖通
6 | P6C1 | 矿浆、尾矿浆 | ≤50 | ≤0.6 | Q235B | PN6 | RF | 4 |  | 15 | GB/T 9119 | 1 | . | 水道 | BA5
7 | P6L1 | 矿浆 | ≤50 | ≤0.6 | R/CS | PN6 | FF | 0 |  | 17 | GB/T 9119 | 1 | . | 矿加
8 | P6P2 | 工艺烟气(含SO2湿烟气) | ≤80 | ＞-0.015, ≤0.25 | FRP | PN6 | FF | 0 | 注8 | 19 |  | 1 | . | 化工 | AS1
9 | P6S1 | 工艺烟气(含SO2,SO3) | 300~650 | ≤0.09 | S30408(304) | PN6 | RF | 0 | 注4,8 | 21 | GB/T 9119 | 1 | . | 化工 | AE1
10 | P10C1 | 矿山井下排水(泥沙≤5%)、矿山露天坑内排水(泥沙≤5%) | ≤50 | ≤1 | 20 | PN10 | RF | 2 |  | 24 | GB/T 9119 | 1 | . . | 水道
11 | P10C2 | 矿浆、尾矿浆 | ≤50 | ＞0.6, ≤1 | Q235B | PN10 | RF | 5 |  | 27 | GB/T 9119 | 1 | . | 水道 | CA8
12 | P10C3 | 清水(生产用水,消防用水,循环水等)、除盐水、软化水 | ≤50 | ≤1 | 20,Q235B | PN10 | RF | 1.5 |  | 30 | GB/T 9119 | 1 | . . | 水道 | CA1
13 | P10C4 | 消防用水 | ≤50 | ≤1 | Q235B GALV. | PN10 | RF | 1.5 |  | 35 | GB/T 9119 | 1 | . | 水道 | CA1
14 | P10C5 | 压缩空气(杂用) | ≤90 | ≤1 | 20,Q235B | PN10 | RF | 1.5 |  | 39 | GB/T 9119 | 1 | . | 热工 | BA4
| P10C5 | 压缩空气(杂用)(空压机出口) | ≤140 | ≤0.9 | 20,Q235B | PN10 | RF | 1.5 |  | 39 | GB/T 9119 | 1 | . | 热工 | BA4
| P10C5 | 氮气(低压) | ≤50 | ≤1 | 20,Q235B | PN10 | RF | 1.5 |  | 39 | GB/T 9119 | 1 | . | 热工 | BA4
15 | P10C6 | 蒸汽(采暖)(低压) | ≤134 | ≤0.2 | 20,Q235B | PN10 | RF | 1.5 |  | 43 | GB/T 9119 | 1 | . | 暖通 | CA5
| P10C6 | 冷凝水(低压)、热水(采暖) | ≤130 | ≤0.9 | 20,Q235B | PN10 | RF | 1.5 |  | 43 | GB/T 9119 | 1 | . | 暖通 | CA5
16 | P10C7 | 氢氧化钠溶液(≤30%)、硅酸钠溶液、石灰乳、石灰石乳、氨水、碱性污水、PAM | ≤50 | ≤1 | 20,Q235B | PN10 | RF | 3 | 注3 | 46 | GB/T 9115 | 1 | . . . | 化工 | CA10
17 | P10C8 | 浓硫酸 | ≤40 | ≤1 | 20 | PN10 | RF | 4 | 注9 | 49 | GB/T 9115 | 1 | . | 化工 | CA4
| P10C8 | 浓硫酸(排污管) | ≤100 | ≤1 | 20 | PN10 | RF | 4 | 注9 | 49 | GB/T 9115 | 1 | . | 化工 | CA4
18 | P10C9 | 液化石油气(气态)、液化石油气和空气混合气、天然气(中压)、天然气(低压)、煤气(中压)、煤气(低压) | ≤50 | ≤0.4 | 20,Q235B | PN10 | RF | 1.5 |  | 52 | GB/T 9115 | 1 | . . . . | 热工
19 | P10C10 | 正压输送物料(精矿,冰铜,烟尘,粉煤)、负压输送物料(冰铜,烟尘)、乳化液 | ≤300 | ≤0.8 | 20,Q235B | PN10 | RF | 3 |  | 55 | GB/T 9119 | 1 | . . . | 收尘 | CA7
20 | P10C11 | 氧气(低压) | ≤60 | ≤0.6 | Q235B | PN10 | RF | 1.5 | 注1 | 58 | GB/T 9115 | 1 | . | 热工
21 | P10C12 | 氧气(中压) | ≤60 | ＞0.6, ≤1 | 20,Q235B | PN10 | RF | 1.5 | 注1 | 61 | GB/T 9115 | 1 | . | 热工 | BA4
22 | P10C13 | 乙炔(低压) | ≤50 | ≤0.02 | 20 | PN10 | RF | 1.5 |  | 64 | GB/T 9115 | 1 | . | 热工
23 | P10F1 | 浓硫酸 | ≤100 | ≤1 | CI | PN10 | FF | 5 |  | 67 | GB/T 9115 | 1 | . | 化工 | CD1
24 | P10L1 | 酸性污水、碱性污水、电解液、阳极泥、稀硫酸、酸性污水(含稀硫酸底流液)、尾矿浆、钠法脱硫液、贫胺液、石灰石乳 | ≤60 | ≤1 | P/CS | PN10 | FF | 0 |  | 70 | GB/T 9113 | 1 | . . . . . | 化工 | CH1
25 | P10L2 | 矿浆 | ≤50 | ＞0.6, ≤1 | R/CS | PN10 | FF | 0 |  | 73 | GB/T 9119 | 1 | . | 矿加
26 | P10L3 | 石灰石乳(脱硫浆液)、铵盐浆液 | ≤80 | ≤1 | R/CS | PN10 | FF | 0 |  | 75 | GB/T 9119 | 1 | . | 化工
27 | P10M1 | 电解液、阳极泥 | ≤70 | ≤0.5 | FRP/PVC | PN10 | FF | 0 |  | 78 | GB/T 9115 | 1 | . | 冶金 | CK1
28 | P10M2 | 稀硫酸、电解液、阳极泥、酸性污水、碱性污水 | ≤70 | ≤0.76 | 钢骨架聚乙烯塑料 | PN10 | FF | 0 |  | 81 | GB/T 9119 | 1 | . . | 化工 | CK2
29 | P10M3 | 清水(生产用水,消防用水,循环水等)、生活用水 | ≤60 | ≤0.81 | 钢骨架聚乙烯塑料 | PN10 | FF | 0 |  | 85 | GB/T 9119 | 1 | . . | 化工 | CK3
30 | P10P1 | 生活用水 | ≤40 | ≤0.74 | PE100 | PN10 | FF | 0 |  | 89 | GB/T 9119 | 1 | . | 水道 | CP2
31 | P10P2 | 矿浆、尾矿浆 | ≤40 | ≤0.74 | PE100 | PN10 | FF | 0 |  | 93 | GB/T 9119 | 1 | . | 水道 | CP1
| P10P2 | 酸性污水、碱性污水 | ≤40 | ≤0.74 | PE100 | PN10 | FF | 0 |  | 93 | GB/T 9119 | 1 | . | 水道 | CP1
32 | P10P3 | 稀硫酸、二氧化硫、硫化氢、药剂、酸性污水(含稀硫酸底流液)、电解液、阳极泥、盐酸、双氧水溶液(<50%)、氯化铁溶液、酸性污水(含氯)、生产废水 | ≤90 | ≤0.5 | PVC-C | PN10 | FF | 0 |  | 96 | GB/T 9119 | 1 | . . . . . . | 化工 | CP3
33 | P10P4 | 稀硫酸、二氧化硫、硫化氢、药剂、电解液、阳极泥、酸性污水(含稀硫酸底流液)、ZnO浆液、ZnSO3浆液、氨水、钠法脱硫液、酸碱性废气(浓酸雾)、盐酸、铵盐溶液、酸性污水、碱性污水、生产废水 | ≤45 | ≤0.63 | PVC-U | PN10 | FF | 0 |  | 99 | GB/T 9119 | 1 | . . . . . . . . | 化工、水道 | CP2
34 | P10P5 | 生活用水 | ≤60 | ≤1 | PP-R | PN10 | FF | 0 |  | 103 | GB/T 9119 | 1 | . | 水道 | CR1
| P10P5 | 酸性污水、碱性污水 | ≤50 | ≤1 | PP-R | PN10 | FF | 0 |  | 103 | GB/T 9119 | 1 | . | 水道 | CR1
35 | P10P7 | 电解液、阳极泥、稀硫酸、ZnO浆液、ZnSO3浆液、铵盐溶液、钠法脱硫液、海水、石灰石乳(脱硫浆液)、碱性污水(含氨) | ≤65 | ≤1 | FRP | PN10 | FF | 0 |  | 106 | GB/T 9115 | 1 | . . . . . | 化工 | CS1
| P10P7 | 工艺烟气(含SO2湿烟气)、硫化氢(含H2S湿气体) | ≤80 | ＞0.25, ≤1 | FRP | PN10 | FF | 0 |  | 106 | GB/T 9115 | 1 | . . | 化工 | CS1
36 | P10P8 | ZnSO4浆液 | ≤95 | ≤1 | 耐高温FRP | PN10 | FF | 0 |  | 110 | GB/T 9119 | 1 | . | 化工 | CS4
37 | P10P9 | 天然气(中压)、天然气(低压) | ≤30 | ≤0.4 | PE80,PE100 | PN10 | FF | 0 |  | 112 | GB/T 9119 | 1 | . | 热工
38 | P10P10 | 电解液、阳极泥 | ≤80 | ≤0.35 | PP | PN10 | FF | 0 |  | 115 | GB/T 9115 | 1 | . | 化工
39 | P10S1 | 矿山井下排水(泥沙≤5%,有腐蚀)、矿山露天坑内排水(泥沙≤5%,有腐蚀) | ≤50 | ≤0.98 | S30408(304) | PN10 | RF | 0 |  | 118 | GB/T 9119 | 1 | . . . | 水道
40 | P10S2 | 二氧化硫(脱硫解吸出高浓度SO2湿烟气)、含SO2冷凝液、酸性污水(底流液)、ZnO浆液、ZnSO3浆液、贫胺液、富胺液、原胺液 | ≤120 | ≤0.9 | S31603(316L) | PN10 | RF | 0 |  | 121 | GB/T 9115 | 1 | . . . . . | 化工 | CE8
41 | P10S4 | 工艺烟气(含SO2湿烟气) | ≤320 | ≤0.05 | S31603(316L) | PN10 | RF | 0 | 注8 | 124 | GB/T 9119 | 1 | . | 化工 | AE2
42 | P10S5 | 电解液、阳极泥 | ≤120 | ≤0.9 | S31608(316) | PN10 | RF | 0 |  | 127 | GB/T 9115 | 1 | . | 冶金 | CE12
43 | P10S6 | 贫胺液 | ≤120 | ≤1 | 254SMO | PN10 | RF | 0 |  | 130 | GB/T 9115 | 1 | . | 化工 | CE9
44 | P10S7 | 浓硫酸 | ≤110 | ≤0.9 | S31603(316L)(AP) | PN10 | RF | 0 |  | 133 | GB/T 9115 | 1 | . | 化工 | CE3
45 | P10S8 | 浓硫酸 | ≤150 | ≤0.9 | 耐酸合金 | PN10 | RF | 0 | 如XDS-1等 | 136 | GB/T 9115 | 1 | . | 化工 | CC1
46 | P10S9 | 氧气(低压)、氧气(中压) | ≤60 | ≤0.9 | S30408(304) | PN10 | RF | 0 | 注1 | 139 | GB/T 9115 | 1 | . | 热工 | CE6
47 | P10S10 | 硫化钠溶液(10%～50%)、酒精、硅酸钠溶液、碱性污水(含氨)、双氧水溶液 | ≤90 | ≤0.9 | S30408(304) | PN10 | RF | 0 |  | 142 | GB/T 9115 | 1 | . . . | 化工 | CE4
| P10S10 | 氢氧化钠溶液(≤32%) | ≤80 | ≤0.9 | S30408(304) | PN10 | RF | 0 |  | 142 | GB/T 9115 | 1 | . | 化工 | CE4
48 | P10S12 | 浓硝酸 | ≤40 | ≤1 | S30403(304L) | PN10 | RF | 0 |  | 146 | GB/T 9115 | 1 | . | 化工
49 | P10S13 | ZnO浆液、ZnSO3浆液 | ≤95 | ≤1 | S22053(2205) | PN10 | RF | 0 |  | 149 | GB/T 9115 | 1 | . | 化工
50 | P10S14 | ZnSO4浆液 | ≤95 | ≤0.94 | S39042(904L) | PN10 | RF | 0 |  | 152 | GB/T 9115 | 1 | . | 化工
51 | P16C1 | 消防用水、压缩空气(仪表) | ≤50 | ＞1, ≤1.55 | Q235B GALV. | PN16 | RF | 1.5 |  | 155 | GB/T 9119 | 1 | . | 热工、水道 | DA1
52 | P16C2 | 矿浆、尾矿浆 | ≤50 | ＞1, ≤1.55 | Q235B | PN16 | RF | 5 |  | 159 | GB/T 9119 | 1 | . | 水道 | DA8
53 | P16C3 | 清水(生产用水,消防用水,循环水等)、除盐水、软化水 | ≤50 | ＞1, ≤1.55 | 20,Q235B | PN16 | RF | 1.5 |  | 162 | GB/T 9119 | 1 | . . | 水道 | DA1
54 | P16C4 | 矿山井下排水(泥沙≤5%)、矿山露天坑内排水(泥沙≤5%) | ≤50 | ＞1, ≤1.55 | 20 | PN16 | RF | 2 |  | 167 | GB/T 9119 | 1 | . . | 水道
55 | P16C5 | 乙炔(中压) | ≤50 | ＞0.02, ≤0.15 | 20G | PN16 | RF | 1.5 | 注7 | 170 | GB/T 9115 | 1 | . | 热工 | DA5
56 | P16C6 | 压缩空气(杂用)、氮气(中压)、二氧化碳和氩气混合气 | ≤50 | ＞1, ≤1.55 | 20,Q235B | PN16 | RF | 1.5 |  | 173 | GB/T 9115 | 1 | . . | 热工 | DA5
57 | P16C7 | 汽油、柴油、重油 | ≤50 | ≤1.55 | 20,Q235B | PN16 | RF | 1.5 |  | 176 | GB/T 9115 | 1 | . | 热工
58 | P16C8 | 氨气、氢气、氮氢混合气(氢气≤25%) | ≤50 | ≤0.8 | 20 | PN16 | RF | 1.5 |  | 179 | GB/T 9115 | 1 | . | 热工 | DA5
| P16C8 | 液化石油气(气态)、液化石油气和空气混合气、天然气(次高压)、煤气(次高压) | ≤50 | ＞0.4, ≤0.8 | 20 | PN16 | RF | 1.5 |  | 179 | GB/T 9115 | 1 | . . . | 热工 | DA5
59 | P16C9 | 氧气(中压) | ≤60 | ＞1, ≤1.4 | 20 | PN16 | RF | 1.5 | 注1 | 182 | GB/T 9115 | 1 | . | 热工 | DA5
60 | P16C10 | 蒸汽(低压)、锅炉排污水、蒸汽冷凝水(低压) | ≤184 | ≤1 | 20,Q235B | PN16 | RF | 1.5 |  | 185 | GB/T 9115 | 1 | . . | 热工 | DA6
| P16C10 | 锅炉给水(低压) | ≤110 | ≤1.3 | 20,Q235B | PN16 | RF | 1.5 |  | 185 | GB/T 9115 | 1 | . | 热工 | DA6
61 | P16C12 | 氨气、液氨 | -20~200 | ≤1.1 | 20 | PN16 | RF | 1.5 |  | 189 | GB/T 9115 | 1 | . | 热工或化工？
62 | P16C13 | 浓硫酸 | ≤40 | ＞1, ≤1.3 | 20 | PN16 | RF | 4 |  | 192 | GB/T 9115 | 1 | . | 化工 | DA3
63 | P16L1 | 酸性污水、碱性污水、电解液、阳极泥、稀硫酸、酸性污水(含稀硫酸底流液)、尾矿浆 | ≤60 | ＞1, ≤1.52 | P/CS | PN16 | FF | 0 |  | 195 | GB/T 9113 | 1 | . . . | 化工 | DH1
64 | P16L2 | 矿浆 | ≤50 | ＞1, ≤1.55 | R/CS | PN16 | FF | 0 |  | 198 | GB/T 9119 | 1 | . | 矿加
65 | P16M2 | 稀硫酸、酸性污水、碱性污水 | ≤70 | ＞0.76, ≤1.2 | 钢骨架聚乙烯塑料 | PN16 | FF | 0 |  | 200 | GB/T 9119 | 1 | . | 水道 | DK1
66 | P16M3 | 生活用水 | ≤60 | ＞0.81, ≤1.3 | 钢骨架聚乙烯塑料 | PN16 | FF | 0 |  | 203 | GB/T 9119 | 1 | . | 水道 | DK1
67 | P16N1 | 电解液(真空蒸发器出来)、电解液(硫酸铜水冷结晶槽溢流液) | ≤100 | ≤1 | TA2 | PN16 | RF | 0 |  | 206 | GB/T 9115 | 1 | . . | 冶金 | CF1
68 | P16P1 | 矿浆、尾矿浆 | ≤40 | ＞0.74, ≤1.18 | PE100 | PN16 | FF | 0 |  | 209 | GB/T 9119 | 1 | . | 水道 | DP1
| P16P1 | 酸性污水、碱性污水 | ≤40 | ＞0.74, ≤1.18 | PE100 | PN16 | FF | 0 |  | 209 | GB/T 9119 | 1 | . | 水道 | DP1
69 | P16P2 | 稀硫酸、电解液、阳极泥、盐酸、药剂、酸性污水、碱性污水、生产废水 | ≤45 | ＞0.63, ≤1 | PVC-U | PN16 | FF | 0 |  | 212 | GB/T 9119 | 1 | . . . | 化工、水道 | DP2
70 | P16P3 | 清水(生产用水,消防用水,循环水等)、生活用水 | ≤40 | ＞0.74, ≤1.18 | PE100 | PN16 | FF | 0 |  | 215 | GB/T 9119 | 1 | . . | 水道
71 | P16S1 | 酸性污水、碱性污水 | ≤90 | ≤1 | S30408(304) | PN16 | RF | 0 | 注12 | 219 | GB/T 9119 | 1 | . | 冶金 | CE4
| P16S1 | 清水(生产用水,消防用水,循环水等)、冷凝水(低压)、除盐水、软化水 | ≤90 | ≤1 | S30408(304) | PN16 | RF | 0 | 注12 | 219 | GB/T 9119 | 1 | . . . | 冶金 | CE4
72 | P16S2 | 生活用水、生活用水(热水) | ≤95 | ≤1.4 | S30408(304) | PN16 | RF | 0 |  | 223 | GB/T 9119 | 1 | . | 水道 | DE1
73 | P16S3 | 真空蒸发器的不凝性气体 | ≤90 | ≤1 | S30408(304) | PN16 | RF | 0 | 注11 | 227 | GB/T 9119 | 1 | . | 冶金 | CE1
| P16S3 | 压缩空气(仪表) | ≤50 | ≤1.4 | S30408(304) | PN16 | RF | 0 | 注11 | 227 | GB/T 9119 | 1 | . | 冶金 | CE1
74 | P16S4 | 液化天然气 | -200 | ≤1 | S30408(304) | PN16 | RF | 0 | 注5 | 230 | GB/T 9115 | 1 | . | 热工
75 | P16S5 | 硫化钠溶液(10%～50%)、酒精、硅酸钠溶液 | ≤90 | ＞0.9, ≤1.4 | S30408(304) | PN16 | RF | 0 |  | 233 | GB/T 9115 | 1 | . . | 化工 | DE1
| P16S5 | 氢氧化钠溶液(≤32%) | ≤80 | ＞0.9, ≤1.4 | S30408(304) | PN16 | RF | 0 |  | 233 | GB/T 9115 | 1 | . | 化工 | DE1
76 | P16S6 | 氨气、液氨 | -20~200 | ≤1.1 | S30408(304) | PN16 | RF | 0 |  | 237 | GB/T 9115 | 1 | . | 热工或化工？
77 | P16S7 | 氧气(中压) | ≤60 | ＞0.9, ≤1.4 | S30408(304) | PN16 | RF | 0 | 注1 | 240 | GB/T 9115 | 1 | . | 热工 | CE6
78 | P16S8 | 二氧化硫(脱硫解吸出高浓度SO2湿烟气)、含SO2冷凝液、酸性污水(底流液)、贫胺液、富胺液、原胺液 | ≤120 | ＞0.9, ≤1.25 | S31603(316L) | PN16 | RF | 0 |  | 243 | GB/T 9115 | 1 | . . . . | 化工 | CE8
79 | P16S9 | 电解液(重溶)、电解液(硫酸铜水冷结晶槽底部液)、硫酸铵溶液、硫酸氢铵溶液、亚硫酸铵溶液、硫酸亚铁溶液、药剂(循环水用) | ≤80 | ≤1 | S31603(316L) | PN16 | RF | 0 |  | 246 | GB/T 9115 | 1 | . . . . . | 冶金 | CE5
80 | P16S10 | 硫酸亚铁溶液 | ≤120 | ≤1.25 | S31603(316L) | PN16 | RF | 0 |  | 250 | GB/T 9115 | 1 | . | 化工 | DE6
81 | P16S11 | 酸性污水(真空蒸发器) | ≤90 | ≤0.9 | S31603(316L) | PN16 | RF | 0 |  | 253 | GB/T 9115 | 1 | . | 冶金 | CE2
82 | P16S12 | 矿山井下排水(泥沙≤5%,有腐蚀)、矿山露天坑内排水(泥沙≤5%,有腐蚀) | ≤50 | ＞0.98, ≤1.48 | S30408(304) | PN16 | RF | 0 |  | 256 | GB/T 9119 | 1 | . . . | 水道
83 | P16S13 | 浓硫酸 | ≤110 | ＞0.9, ≤1.26 | S31603(316L)(AP) | PN16 | RF | 0 |  | 259 | GB/T 9115 | 1 | . | 化工 | DE4
84 | P16S15 | 浓硫酸 | ≤150 | ＞0.9, ≤1.5 | 耐酸合金 | PN16 | RF | 0 | 如XDS-1等 | 263 | GB/T 9115 | 1 | . | 化工 | DE5
85 | P16S16 | 氮气(高纯)、氩气(高纯) | ≤50 | ≤1.25 | S30403(304L) | PN16 | RF | 0 | 注13 | 266 | GB/T 9119 | 1 | . | 冶金 | CE6
86 | P25C1 | 清水(生产用水,消防用水,循环水等)、除盐水、软化水 | ≤50 | ＞1.55, ≤2.45 | 20 | PN25 | RF | 1.5 |  | 269 | GB/T 9119 | 1 | . . | 水道 | EA2
87 | P25C2 | 矿浆、尾矿浆 | ≤50 | ＞1.55, ≤2.45 | 20 | PN25 | RF | 5 |  | 272 | GB/T 9119 | 1 | . | 水道 | EA5
88 | P25C3 | 氨气、氢气、氮氢混合气(氢气≤25%) | ≤50 | ＞0.8, ≤1.6 | 20 | PN25 | RF | 1.5 |  | 275 | GB/T 9115 | 1 | . | 热工 | DA5
89 | P25C4 | 蒸汽(低压)、锅炉排污水、蒸汽冷凝水(低压) | ≤204 | ＞1, ≤1.6 | 20 | PN25 | RF | 1.5 | 注2 | 278 | GB/T 9115 | 1 | . . | 热工 | EA1
| P25C4 | 锅炉给水(低压) | ≤110 | ＞1.3, ≤2.2 | 20 | PN25 | RF | 1.5 | 注2 | 278 | GB/T 9115 | 1 | . | 热工 | EA1
90 | P25C5 | 氯气 | ≤50 | ≤1.6 | 20G | PN25 | RF | 3 |  | 281 | GB/T 9115 | 1 | . | 热工
91 | P25C6 | 液化石油气(液态) | ≤50 | ≤2 | 20 | PN25 | RF | 1.5 |  | 284 | GB/T 9115 | 1 | . | 热工
92 | P25C7 | 氨气、液氨 | -20~200 | ＞1.1, ≤1.9 | 20 | PN25 | MF | 1.5 |  | 287 | GB/T 9115 | 1 | . | 热工或化工？ | EA3
93 | P25C8 | 消防用水 | ≤50 | ＞1.55, ≤2.45 | Q345B GALV. | PN25 | RF | 1.5 |  | 290 | GB/T 9119 | 1 | . | 水道 | EB1
94 | P25C9 | 氨气、液氨 | -40~-20 | ≤2.5 | Q345E | PN25 | MF | 1.5 |  | 293 | GB/T 9115 | 1 | . | 热工或化工？ | EA4
95 | P25C10 | 氧气(中压) | ≤60 | ＞1.4, ≤2.2 | 20 | PN25 | RF | 1.5 | 注1 | 296 | GB/T 9115 | 1 | . | 热工 | DA5
96 | P25C11 | 矿山井下排水(泥沙≤5%)、矿山露天坑内排水(泥沙≤5%) | ≤50 | ＞1.55, ≤2.45 | 20 | PN25 | RF | 2 |  | 299 | GB/T 9119 | 1 | . . | 水道
97 | P25C12 | 液化石油气(气态)、天然气(次高压)、煤气(次高压) | ≤50 | ＞0.8, ≤1.6 | 20,L245 | PN25 | RF | 1.5 |  | 302 | GB/T 9115 | 1 | . . | 热工 | DA5
98 | P25P1 | 生活用水(热水) | ≤75 | ≤2.5 | PP-R | PN25 | FF | 0 |  | 305 | GB/T 9119 | 1 | . | 水道 | ER1
99 | P25S1 | 氧气(中压) | ≤60 | ＞1.4, ≤2.2 | S30408(304) | PN25 | RF | 0 | 注1 | 307 | GB/T 9115 | 1 | . | 热工 | DE3
100 | P25S2 | 盐酸、浓硫酸、氢氧化钠溶液(32%～50%) | ≤95 | ≤1.5 | S31603(316L) | PN25 | RF | 0 |  | 310 | GB/T 9115 | 1 | . | 化工 | DE2
| P25S2 | 药剂(循环水用) | ≤80 | ＞1, ≤1.5 | S31603(316L) | PN25 | RF | 0 |  | 310 | GB/T 9115 | 1 | . | 化工 | DE2
101 | P25S3 | 液氮、液氩 | -200 | ≤1.6 | S30408(304) | PN25 | RF | 0 | 注5 | 313 | GB/T 9115 | 1 | . | 热工
102 | P25S4 | 氨气、液氨 | -20~200 | ＞1.1, ≤1.7 | S30408(304) | PN25 | RF | 0 |  | 316 | GB/T 9115 | 1 | . | 热工或化工？
103 | P25S5 | 矿山井下排水(泥沙≤5%,有腐蚀)、矿山露天坑内排水(泥沙≤5%,有腐蚀) | ≤50 | ＞1.48, ≤2.33 | S30408(304) | PN25 | RF | 0 |  | 319 | GB/T 9119 | 1 | . . . | 水道
104 | P40C1 | 尾矿浆 | ≤50 | ＞2.45, ≤4 | 20G | PN40 | MF | 5 |  | 322 | GB/T 9115 | 1 | . | 水道 | GA1
105 | P40C2 | 压缩空气(杂用)、氮气(高压) | ≤50 | ＞1.55, ≤2.5 | 20 | PN40 | RF | 1.5 |  | 325 | GB/T 9115 | 1 | . | 热工 | EA2
106 | P40C3 | 蒸汽(中压)、锅炉排污水、蒸汽冷凝水(中压) | ≤229 | ＞1.6, ≤2.65 | 20 | PN40 | MF | 1.5 |  | 328 | GB/T 9115 | 1 | . . | 热工 | FA3
| P40C3 | 锅炉给水(中压) | ≤110 | ＞2.2, ≤3.6 | 20 | PN40 | MF | 1.5 |  | 328 | GB/T 9115 | 1 | . | 热工 | FA3
107 | P40C4 | 氧气(中压) | ≤60 | ＞2.2, ≤3 | 20 | PN40 | MF | 1.5 | 注1 | 331 | GB/T 9115 | 1 | . | 热工 | DA5
108 | P40C6 | 天然气(高压) | ≤50 | ＞1.6, ≤2.5 | 20,L290 | PN40 | RF | 1.5 |  | 334 | GB/T 9115 | 1 | . | 热工 | EA2
109 | P40C7 | 矿山井下排水(泥沙≤5%) | ≤50 | ＞2.45, ≤4 | 20 | PN40 | RF | 2 |  | 337 | GB/T 9119 | 1 | . | 水道
110 | P40S1 | 氧气(中压) | ≤60 | ＞2.2, ≤3 | S30408(304) | PN40 | MF | 0 | 注1 | 340 | GB/T 9115 | 1 | . | 热工
111 | P40S2 | 液氧 | -200 | ≤1.6 | S30408(304) | PN40 | MF | 0 | 注1,5 | 343 | GB/T 9115 | 1 | . | 热工
112 | P40S3 | 矿山井下排水(泥沙≤5%,有腐蚀) | ≤50 | ＞2.33, ≤3.85 | S30408(304) | PN40 | RF | 0 |  | 346 | GB/T 9119 | 1 | . | 水道
113 | P63C1 | 尾矿浆 | ≤50 | ＞4, ≤6 | 20 | PN63 | MF | 5 |  | 349 | GB/T 9115 | 1 | . | 水道 | GA1
114 | P63C2 | 蒸汽(中压)、锅炉排污水、蒸汽冷凝水(中压) | ≤252 | ＞2.65, ≤4 | 20 | PN63 | MF | 1.5 |  | 352 | GB/T 9115 | 1 | . . | 热工 | GA3
| P63C2 | 锅炉给水(中压) | ≤140 | ＞3.6, ≤4.8 | 20 | PN63 | MF | 1.5 |  | 352 | GB/T 9115 | 1 | . | 热工 | GA3
| P63C2 | 过热蒸汽(中压) | ≤400 | ≤2.5 | 20 | PN63 | MF | 1.5 |  | 352 | GB/T 9115 | 1 | . | 热工 | GA3
115 | P63C3 | 矿山井下排水(泥沙≤5%) | ≤50 | ＞4, ≤6 | 20 | PN63 | MF | 3 |  | 355 | GB/T 9119 | 1 | . | 水道
116 | P63S1 | 氧气(高压) | ≤60 | ＞3, ≤5.8 | S30408(304) | PN63 | MF | 0 | 注1 | 358 | GB/T 9115 | 1 | . | 热工 | FE1
117 | P63S2 | 氩气(高纯) | ≤50 | ≤3.7 | S30403(304L) | PN63 | MF | 0 |  | 361 | GB/T 9115 | 1 | . | 热工
118 | P63S3 | 矿山井下排水(泥沙≤5%,有腐蚀) | ≤50 | ＞3.85, ≤6 | S30408(304) | PN63 | MF | 0 |  | 364 | GB/T 9119 | 1 | . | 水道
119 | P100A1 | 过热蒸汽(中压)、过热蒸汽(高压) | ≤470 | ＞2.5, ≤4.2 | 15CrMoG | PN100 | MF | 1.5 |  | 367 | GB/T 9115 | 1 | . | 热工 | HC1
120 | P100C1 | 蒸汽(高压)、锅炉排污水、蒸汽冷凝水(高压) | ≤277 | ＞4, ≤6 | 20G | PN100 | MF | 1.5 |  | 370 | GB/T 9115 | 1 | . . | 热工 | HA1
| P100C1 | 锅炉给水(高压) | ≤180 | ＞4.8, ≤7.2 | 20G | PN100 | MF | 1.5 |  | 370 | GB/T 9115 | 1 | . | 热工 | HA1
121 | P100C2 | 矿山井下排水(泥沙≤5%) | ≤50 | ＞6, ≤9.3 | 20G | PN100 | MF | 3 |  | 373 | GB/T 9119 | 1 | . | 水道
122 | P100S1 | 氧气(高压) | ≤60 | ＞5.8, ≤8.6 | S30408(304) | PN100 | MF | 0 | 注1 | 376 | GB/T 9115 | 1 | . | 热工 | FE1
123 | P100S2 | 矿山井下排水(泥沙≤5%,有腐蚀) | ≤50 | ＞6, ≤8.9 | S30408(304) | PN100 | MF | 0 |  | 379 | GB/T 9119 | 1 | . | 水道
124 | P160C1 | 锅炉给水(高压) | ≤180 | ＞7.2, ≤11 | 20G | PN160 | RJ | 1.5 |  | 382 | GB/T 9115 | 1 | . | 热工
| P160C1 | 蒸汽(高压) | ≤304 | ＞6, ≤9 | 20G | PN160 | RJ | 1.5 |  | 382 | GB/T 9115 | 1 | . | 热工
125 | P160C2 | 矿山井下排水(泥沙≤5%) | ≤50 | ＞9.3, ≤15.4 | 20G | PN160 | MF | 3 |  | 385 | GB/T 9119 | 1 | . | 水道
126 | P160N1 | 氧气(高压) | ≤60 | ＞10, ≤16 | T2 | PN160 |  | 0 | 注1,6 | 388 |  | 1 | . | 热工 | JF1
127 | P160S1 | 氧气(高压) | ≤60 | ＞8.6, ≤10 | S30408(304) | PN160 | MF | 0 | 注1 | 390 | GB/T 9115 | 1 | . | 热工
128 | P160S2 | 矿山井下排水(泥沙≤5%,有腐蚀) | ≤50 | ＞8.9, ≤15.4 | S30408(304) | PN160 | MF | 0 |  | 393 | GB/T 9119 | 1 | . | 水道
129 | P420A1 | 过热蒸汽(高压) | ≤560 | ≤10 | 12Cr1MoVG | PN420 | RJ | 1.5 |  | 396 | HG/T 20615 | 1 | . | 热工
备注：
1 | 氧气管道及其组成件与流体接触的表面应按HG 20202的规定进行脱脂。脱脂后应封闭管口并充入干燥氮气。
2 | 锅炉范围内管道应采用GB 3087标准。
3 | 碱液浓度＞40%时，碳钢和低合金钢管道焊后或冷加工后应进行消除应力热处理。热处理温度宜为600℃
~650℃，保温时间2.4min/mm，且不应少于1h。
4 | 控制不锈钢含碳量不低于0.04%。
5 | 介质温度≥-196℃。
6 | 铜及铜合金管道不宜在火灾危险区使用，在电解液存在情况下不宜与其他金属连接。
7 | 乙炔的工作压力为0.02MPa~0.15MPa，公称直径≤DN50时，公称压力等级采用PN16。 | [11 empty] | .
8 | 大直径管道设置加强圈时，在满足强度要求下，可适当调小管道壁厚。 | [11 empty] | .
9 | 正常工作温度≤50℃，＞50℃为短时间工况。 | [11 empty] | .
10 | 与铸铁法兰相连接的钢法兰应选用FF密封面。 | [11 empty] | .
11 | 固体颗粒等级或湿度等级高于3级的干燥和净化压缩空气管道采用不锈钢管。 | [11 empty] | .
12 | 对介质的洁净度或管道的耐蚀性有较高要求时采用不锈钢管。 | [11 empty] | .
13 | 高纯气体应根据纯度的不同，按GB 50724的规定分别采用AP、BA、EP管。 | [11 empty] | .
.
.
.
.
.
.
.
.
.
.
.
.
.
.
.
.
.
.
.
.
.
.
.
.
.
.
.
.
.
.
.
.
.
.
.
.
.
.
.
.
.
.
.
.
.
.
.
.
.
.
.
.
.
.
.
.
.
.
.
.
.
.
.
.
.
.
.
.
.
.
.
.
.
.
.
.
.
.
.
.
.
.
.
.
.
.
.
.
.
.
.
.
.
.
.
.
.
.
.
.
.
.
.
.
.
.
.
.
.
.
.
.
.
.
.
.
.
.
.
.
.
.
.
.
.
.
.
.
.
.
.
.
.
.
.
.
.
.
.
.
.
.
.
.
.
.
.
.
.
.
.
.
.
.
.
.
.
.
.
.
.
.
.
.
.
.
.
.
.
.
.
.
.
.
.
.
.
.
.
.

## 说明和备注
管道材料等级索引表 INDEX OF PIPING MATERIAL CLASS
说明：
1. | 等级号为三组编码合并而成，各组代号意义描述如下：
| 第一组 |  | 第二组
| 压力等级 | 代号 | 材料大类 | 材料举例 | 英文名称 | 代号
| <PN2.5 | P0 | 合金钢 | 15CrMo、12Cr2Mo1、1Cr5Mo、WC6、WC9、C12A | Alloy Steel | A
| PN2.5 | P2 | 碳钢 | 20、Q235B、Q345B、Q345E、Q235B/镀锌、16MnD、WCB、LCB | Carbon Steel | C
| PN6 | P6 | 钢衬 | P/CS、R/CS | Steel Lining | L
| PN10 | P10 | 铸铁 | 灰铸铁、可锻铸铁、球墨铸铁 | Foundry Iron | F
| PN16 | P16 | 塑料 | ABS、FRP、PE、PVC、PP | Plastics | P
| PN25 | P25 | 橡胶 | 耐稀酸碱橡胶 | Rubber | R
| PN40 | P40 | 不锈钢 | 06Cr19Ni10(304)、06Cr17Ni12Mo2(316)、2205、904L、254SMO、耐酸合金XDS | Stainless Steel | S
| PN63 | P63 | 复合管 | FRP/PVC、钢骨架聚乙烯塑料 | Multiunit Tubo | M
| PN100 | P100 | 有色金属及合金 | TA2、T2 | Nonferrous Metal and Alloy | N
| PN160 | P160
第三组为等级顺序号：1~99。
2. | 压力等级（公称压力）一般按GB/T 9112的PN标记，可视为单位是bar（1bar = 0.1MPa）。
3.
4. | 法兰标准一般按GB/T 9113~9123。
5.
备注：
1 | 氧气管道及其组成件与流体接触的表面应按HG 20202的规定进行脱脂。脱脂后应封闭管口并充入干燥氮气。
2 | 锅炉范围内管道应采用GB 3087标准。
3 | 碱液浓度＞40%时，碳钢和低合金钢管道焊后或冷加工后应进行消除应力热处理。热处理温度宜为600℃
~650℃，保温时间2.4min/mm，且不应少于1h。
4 | 控制不锈钢含碳量不低于0.04%。
5 | 介质温度≥-196℃。
6 | 铜及铜合金管道不宜在火灾危险区使用，在电解液存在情况下不宜与其他金属连接。
7 | 乙炔的工作压力为0.02MPa~0.15MPa，公称直径≤DN50时，公称压力等级采用PN16。
8 | 大直径管道设置加强圈时，在满足强度要求下，可适当调小管道壁厚。
9 | 正常工作温度≤50℃，＞50℃为短时间工况。
10 | 与铸铁法兰相连接的钢法兰应选用FF密封面。
11 | 固体颗粒等级或湿度等级高于3级的干燥和净化压缩空气管道采用不锈钢管。
12 | 对介质的洁净度或管道的耐蚀性有较高要求时采用不锈钢管。
13 | 高纯气体应根据纯度的不同，按GB 50724的规定分别采用AP、BA、EP管。